## AdaptationDATA
Index | № плавки | Простой, мин | С ч | Si ч | Mn ч | P ч | S ч | Темп чуг | Масса чуг | Масса лома | Известь | СаСО3 | Доломит | Вл доломит | ИМФ | Песок | Кокс | Окатыши | Руда | Окалина | Агломерат | Плавик шпат | Кислород | С ст | Mn cт | P ст | S ст | t ст | (CaO)шл | (SiO2)шл | (FeO)шл | (MgO)шл | (MnO)шл | Расх Ar дно полн, м3 | На загущение шлака,т | - | G шлака, т | L СО_СО2, м3 | alfa Fe, доли | Теплопотери, кДж | Сумм расх-ие балансов, % | В | Р2О5 шл | Gст, т | alfa Изв, доли | служ1 | служ2 | служ3 | служ4 | служ5
1 | 1104271 | 43 | 4.78 | 0.55 | 0.3 | 0.068 | 0.02 | 1430 | 290 | 91 | 20.202 | 0 | 1.419 | 4.973 | 4.225 | 0 | 0.309 | 0 | 0 | 0 | 0 | 0 | 21588 | 0.047 | 0.045 | 0.004 | 0.02 | 1673 | 36.2 | 11.3 | 37.1 | 10.8 | 2.3 | 0 | 0 |  | 41.11953 | 3946.556 | 0.013 | 42497800 | 17.38941 | 4.159292 | 1.197817 | 354.734375 | 0.5375
2 | 1104272 | 44 | 4.78 | 0.62 | 0.27 | 0.062 | 0.015 | 1450 | 300 | 110 | 14.241 | 0 | 1.397 | 1.993 | 4.308 | 0 | 0.303 | 0 | 0 | 0 | 0 | 0 | 20962 | 0.069 | 0.093 | 0.018 | 0.026 | 1660 | 38.3 | 12.9 | 29.1 | 12.1 | 3.8 | 0 | 0 |  | 36.72313 | 3537.337 | 0.013 | 26849932 | 45.52957 | 3.906977 | 0.9478369 | 371.0738 | 0.7875
3 | 1104275 | 22 | 4.75 | 0.65 | 0.32 | 0.076 | 0.019 | 1385 | 300 | 111 | 14.228 | 0 | 1.404 | 4.908 | 4.415 | 0 | 0.29 | 0 | 0 | 0 | 0 | 0 | 21879 | 0.064 | 0.107 | 0.015 | 0.025 | 1678 | 39.3 | 14.7 | 26.1 | 14 | 3.2 | 0 | 0 |  | 32.56502 | 4786.03125 | 0.013 | 21502700 | 22.13098 | 3.62585 | 1.419302 | 372.3364 | 0.6
4 | 1104276 | 29 | 4.98 | 0.72 | 0.27 | 0.063 | 0.005 | 1419 | 300 | 110 | 14.236 | 0 | 1.4 | 1.987 | 4.387 | 0 | 0.31 | 0 | 0 | 0 | 0 | 0 | 21773 | 0.068 | 0.097 | 0.011 | 0.014 | 1646 | 38.6 | 13.1 | 27.5 | 13.3 | 3.6 | 0 | 0 |  | 41.43917 | 3436.052 | 0.013 | 27822148 | 48.6379 | 3.961832 | 1.026472 | 370.0237 | 1.00625
5 | 1104278 | 10 | 4.83 | 0.86 | 0.27 | 0.063 | 0.012 | 1441 | 300 | 111 | 16.234 | 0 | 1.403 | 5.939 | 4.395 | 0 | 0.303 | 0 | 0 | 0 | 0 | 0 | 21973 | 0.066 | 0.085 | 0.011 | 0.018 | 1669 | 36.4 | 16.6 | 27.3 | 14.8 | 3.2 | 0 | 0 |  | 37.80853 | 3879.608 | 0.013 | 39488808 | 34.57352 | 3.084337 | 1.093002 | 370.0164 | 0.6312501
6 | 1104281 | 10 | 4.74 | 0.63 | 0.33 | 0.075 | 0.017 | 1384 | 300 | 111 | 19.19 | 0 | 1.405 | 0 | 4.421 | 0 | 0.312 | 0 | 0 | 0 | 0 | 0 | 22108 | 0.049 | 0.071 | 0.008 | 0.029 | 1645 | 39 | 15.6 | 25 | 10.1 | 3.1 | 0 | 0 |  | 30.69061 | 5008.84375 | 0.013 | 17141208 | 11.67765 | 3.147436 | 1.673768 | 388.4596 | 0.4375001
7 | 1104284 | 16 | 4.88 | 0.63 | 0.3 | 0.071 | 0.023 | 1380 | 300 | 112 | 20.229 | 0 | 1.415 | 0 | 4.382 | 0 | 0 | 0 | 0 | 0 | 0 | 0 | 22093 | 0.052 | 0.052 | 0.007 | 0.025 | 1652 | 35.6 | 16.3 | 30.5 | 10.8 | 3.3 | 0 | 0 |  | 29.29621 | 4522.161 | 0.013 | 27997692 | 4.607636 | 2.846626 | 1.678816 | 382.5952 | 0.3437501
8 | 1104285 | 17 | 4.95 | 0.77 | 0.26 | 0.062 | 0.013 | 1434 | 280 | 102 | 20.198 | 0 | 1.411 | 3.984 | 4.377 | 0 | 0.42 | 0 | 0 | 0 | 0 | 0 | 21424 | 0.076 | 0.09 | 0.007 | 0.019 | 1661 | 40.3 | 15.8 | 26.9 | 12.4 | 3.2 | 0 | 0 |  | 33.94969 | 4485.65 | 0.013 | 74974896 | 34.61592 | 3.335443 | 1.217322 | 348.1105 | 0.4750001
9 | 1104288 | 11 | 4.7 | 0.55 | 0.32 | 0.074 | 0.024 | 1383 | 290 | 90 | 19.822 | 0 | 1.423 | 4.155 | 4.287 | 0 | 0.297 | 0 | 0 | 0 | 0 | 0 | 22117 | 0.053 | 0.071 | 0.006 | 0.023 | 1656 | 34.9 | 12.3 | 32.2 | 14.5 | 3.2 | 0 | 0 |  | 32.16663 | 5460.134 | 0.013 | 80497648 | 12.73612 | 4.01626 | 1.569004 | 347.7764 | 0.375
10 | 1104289 | 37 | 4.77 | 0.6 | 0.29 | 0.072 | 0.023 | 1417 | 290 | 91 | 17.921 | 0 | 1.428 | 7.348 | 4.274 | 0 | 0.598 | 0 | 0 | 0 | 0 | 0 | 23131 | 0.048 | 0.065 | 0.007 | 0.024 | 1636 | 36 | 12 | 32.2 | 14.4 | 2.9 | 0 | 0 |  | 37.64942 | 5782.75 | 0.013 | 80497648 | 24.11382 | 4.2 | 1.300707 | 346.6997 | 0.5125001
11 | 1104293 | 21 | 4.77 | 0.68 | 0.25 | 0.063 | 0.013 | 1444 | 300 | 112 | 14.079 | 0 | 1.42 | 5.565 | 4.231 | 0 | 0.588 | 0 | 0 | 0 | 0 | 0 | 22024 | 0.066 | 0.074 | 0.013 | 0.024 | 1667 | 33.8 | 16.1 | 25.6 | 16.2 | 3.2 | 0 | 0 |  | 31.46554 | 4714.513 | 0.013 | 57474936 | 30.491 | 3.10559 | 1.219833 | 374.6794 | 0.475
12 | 1104297 | 11 | 4.55 | 0.79 | 0.31 | 0.072 | 0.016 | 1400 | 295 | 118 | 15.052 | 0 | 1.399 | 0 | 4.368 | 0 | 0.305 | 0 | 0 | 0 | 0 | 0 | 21356 | 0.068 | 0.111 | 0.017 | 0.027 | 1659 | 38.7 | 16.2 | 23.3 | 12.7 | 3.7 | 0 | 0 |  | 35.36037 | 4771.731 | 0.013 | 21016598 | 39.43938 | 3.172839 | 1.183828 | 377.0212 | 0.78125
13 | 1104302 | 10 | 4.65 | 0.72 | 0.31 | 0.072 | 0.014 | 1410 | 300 | 111 | 15.267 | 0 | 1.397 | 0 | 4.362 | 0 | 0.414 | 0 | 0 | 0 | 0 | 0 | 21079 | 0.068 | 0.1 | 0.016 | 0.026 | 1699 | 35.2 | 17.6 | 23.4 | 13.9 | 3.7 | 0 | 0 |  | 28.51076 | 4281.671875 | 0.013 | 17613806 | 29.60596 | 2.789773 | 1.478817 | 373.5085 | 0.48125
14 | 1104304 | 8 | 4.72 | 0.51 | 0.33 | 0.076 | 0.012 | 1395 | 300 | 112 | 15.925 | 0 | 1.397 | 0 | 4.411 | 0 | 0.599 | 0 | 0 | 0 | 0 | 0 | 21145 | 0.086 | 0.129 | 0.013 | 0.021 | 1682 | 39 | 14.5 | 24.3 | 12.8 | 3.3 | 0 | 0 |  | 27.57626 | 4658.508 | 0.013 | 16317515 | 19.58033 | 3.572414 | 1.732164 | 370.0106 | 0.48125
15 | 1104306 | 23 | 4.65 | 0.5 | 0.24 | 0.065 | 0.005 | 1412 | 300 | 112 | 13.465 | 0 | 1.401 | 2.928 | 4.419 | 0 | 0.498 | 0 | 0 | 0 | 0 | 0 | 22131 | 0.078 | 0.121 | 0.016 | 0.02 | 1687 | 42.6 | 15.8 | 23.3 | 11.2 | 3.3 | 0 | 0 |  | 25.73784 | 6051.445 | 0.013 | 74002704 | 39.2594 | 3.405063 | 1.438073 | 371.1305 | 0.425
16 | 1104308 | 9 | 4.61 | 0.52 | 0.26 | 0.066 | 0.02 | 1417 | 290 | 91 | 19.24 | 0 | 1.407 | 3.986 | 4.419 | 0 | 0.496 | 0 | 0 | 0 | 0 | 0 | 21231 | 0.045 | 0.061 | 0.005 | 0.017 | 1694 | 39.8 | 10.7 | 34.9 | 8.4 | 2.9 | 0 | 0 |  | 37.54734 | 4378.894 | 0.013 | 56502704 | 28.0198 | 4.504673 | 1.247002 | 339.9205 | 0.5062501
17 | 1104310 | 15 | 4.54 | 0.61 | 0.31 | 0.075 | 0.005 | 1372 | 300 | 111 | 15.502 | 0 | 1.397 | 0 | 4.452 | 0 | 0.339 | 0 | 0 | 0 | 0 | 0 | 21347 | 0.061 | 0.079 | 0.008 | 0.02 | 1659 | 37.3 | 14 | 28.3 | 12.3 | 3.4 | 0 | 0 |  | 32.77046 | 4703.011 | 0.013 | 23933266 | 21.00287 | 3.542857 | 1.585343 | 374.9748 | 0.625
18 | 1104312 | 14 | 4.93 | 0.53 | 0.26 | 0.061 | 0.016 | 1421 | 290 | 91 | 23.879 | 0 | 1.409 | 4.006 | 4.434 | 0 | 0.329 | 0 | 0 | 0 | 0 | 0 | 20999 | 0.064 | 0.11 | 0.009 | 0.023 | 1718 | 42.8 | 13.7 | 23.9 | 12.3 | 3 | 0 | 0 |  | 29.42354 | 4495.099 | 0.013 | 39002696 | 30.31243 | 4.021898 | 1.351232 | 342.7421 | 0.325
19 | 1104313 | 12 | 4.82 | 0.84 | 0.31 | 0.073 | 0.022 | 1361 | 280 | 100 | 19.871 | 0 | 1.401 | 5.191 | 4.416 | 0 | 0.336 | 0 | 0 | 0 | 0 | 0 | 21669 | 0.056 | 0.076 | 0.006 | 0.019 | 1678 | 38.9 | 13.3 | 28.8 | 11.8 | 2.9 | 0 | 0 |  | 44.03183 | 4299.942 | 0.013 | 27336032 | 31.22096 | 3.81203 | 1.144797 | 340.5128 | 0.6875001
20 | 1104323 | 15 | 4.69 | 0.62 | 0.31 | 0.072 | 0.005 | 1375 | 295 | 118 | 14.246 | 0 | 1.402 | 0 | 4.41 | 0 | 0.309 | 0 | 0 | 0 | 0 | 0 | 22036 | 0.057 | 0.082 | 0.009 | 0.012 | 1658 | 38.8 | 18.1 | 20.6 | 12.2 | 4 | 0 | 0 |  | 25.48492 | 5818.881 | 0.013 | 74002704 | 19.42052 | 2.817679 | 1.858375 | 370.2076 | 0.4375
21 | 1104329 | 11 | 4.8 | 0.6 | 0.3 | 0.075 | 0.023 | 1380 | 285 | 94 | 19.309 | 0 | 1.393 | 1.001 | 4.38 | 0 | 0.318 | 0 | 0 | 0 | 0 | 0 | 20144 | 0.06 | 0.077 | 0.007 | 0.018 | 1676 | 37.7 | 10.9 | 29.2 | 14.2 | 3 | 0 | 0 |  | 40.83687 | 3273.4 | 0.013 | 27336032 | 32.9357 | 4.761468 | 1.274176 | 329.925 | 0.7500001
22 | 1104331 | 10 | 4.8 | 0.57 | 0.24 | 0.064 | 0.021 | 1409 | 300 | 112 | 19.301 | 0 | 1.394 | 0 | 4.341 | 0 | 0.298 | 0 | 0 | 0 | 0 | 0 | 21306 | 0.055 | 0.073 | 0.007 | 0.026 | 1661 | 39 | 14.2 | 27 | 12.1 | 3.1 | 0 | 0 |  | 30.91893 | 4194.619 | 0.013 | 21502700 | 29.04797 | 3.598592 | 1.463147 | 372.6653 | 0.48125
23 | 1104332 | 13 | 4.81 | 0.56 | 0.34 | 0.074 | 0.017 | 1408 | 300 | 111 | 19.294 | 0 | 1.396 | 0 | 4.374 | 0 | 0.299 | 0 | 0 | 0 | 0 | 0 | 21739 | 0.045 | 0.047 | 0.006 | 0.022 | 1665 | 33.9 | 12.6 | 31.8 | 12.6 | 3 | 0 | 0 |  | 34.60064 | 4042.095 | 0.013 | 10914040 | 15.37196 | 3.690476 | 1.53333 | 376.4086 | 0.5000001
24 | 1104338 | 9 | 4.7 | 0.58 | 0.33 | 0.074 | 0.019 | 1359 | 300 | 110 | 19.892 | 0 | 1.412 | 0 | 4.45 | 0 | 0.333 | 0 | 0 | 0 | 0 | 0 | 22287 | 0.06 | 0.066 | 0.005 | 0.016 | 1642 | 34.6 | 10.8 | 32 | 14.4 | 3.2 | 0 | 0 |  | 41.63459 | 4631.517 | 0.013 | 34060576 | 23.85383 | 4.537037 | 1.326647 | 367.1069 | 0.7062501
25 | 1104339 | 16 | 4.57 | 0.58 | 0.32 | 0.073 | 0.005 | 1416 | 300 | 112 | 13.882 | 0 | 1.399 | 1.005 | 4.418 | 0 | 0.338 | 0 | 0 | 0 | 0 | 0 | 21568 | 0.065 | 0.097 | 0.01 | 0.019 | 1649 | 33.9 | 15.1 | 27.8 | 13.8 | 4.2 | 0 | 0 |  | 29.3325 | 5055 | 0.013 | 58933268 | 29.30994 | 3.15894 | 1.633371 | 377.3772 | 0.49375
26 | 1104340 | 12 | 4.83 | 0.57 | 0.23 | 0.061 | 0.005 | 1403 | 300 | 112 | 13.909 | 0 | 1.399 | 2.974 | 4.393 | 0 | 0.337 | 0 | 0 | 0 | 0 | 0 | 21486 | 0.07 | 0.096 | 0.014 | 0.026 | 1647 | 37.2 | 17.2 | 24.2 | 15.8 | 3.7 | 0 | 0 |  | 26.2563 | 4700.0625 | 0.013 | 40461040 | 39.06292 | 3.081395 | 1.370075 | 373.9179 | 0.41875
27 | 1104341 | 13 | 4.72 | 0.79 | 0.31 | 0.071 | 0.005 | 1401 | 300 | 111 | 13.886 | 0 | 1.39 | 2.006 | 4.412 | 0 | 0.328 | 0 | 0 | 0 | 0 | 0 | 21259 | 0.059 | 0.086 | 0.01 | 0.019 | 1650 | 34.3 | 14.5 | 27.9 | 13.3 | 3.8 | 0 | 0 |  | 40.47786 | 3354.936 | 0.013 | 21543212 | 42.73717 | 3.282758 | 1.193121 | 368.0864 | 0.8625
28 | 1104344 | 22 | 4.82 | 0.51 | 0.29 | 0.07 | 0.01 | 1370 | 300 | 111 | 13.895 | 0 | 1.394 | 2.979 | 4.425 | 0 | 0.322 | 0 | 0 | 0 | 0 | 0 | 21985 | 0.048 | 0.064 | 0.009 | 0.03 | 1638 | 33.2 | 13.4 | 30.6 | 15.1 | 3.4 | 0 | 0 |  | 27.8318 | 4809.21875 | 0.013 | 39002696 | 14.1842 | 3.604478 | 1.660934 | 378.3297 | 0.38125
29 | 1104345 | 33 | 4.96 | 0.53 | 0.23 | 0.06 | 0.01 | 1416 | 300 | 112 | 13.863 | 0 | 1.392 | 4.003 | 4.417 | 0 | 0.456 | 0 | 0 | 0 | 0 | 0 | 20997 | 0.05 | 0.066 | 0.01 | 0.024 | 1637 | 31.9 | 13.2 | 27.4 | 14.6 | 3.6 | 0 | 0 |  | 31.57367 | 3346.397 | 0.013 | -3775077 | 44.36702 | 3.522727 | 1.231348 | 374.9007 | 0.44375
30 | 1104346 | 28 | 4.96 | 0.53 | 0.23 | 0.06 | 0.005 | 1405 | 300 | 110 | 14.206 | 0 | 1.414 | 0 | 4.26 | 0 | 0.607 | 0 | 0 | 0 | 0 | 0 | 17832 | 0.03 | 0.054 | 0.015 | 0.016 | 1666 | 32.2 | 11 | 31.5 | 15.5 | 3.5 | 0 | 0 |  | 37.43039 | 1783.2 | 0.013 | -10000000 | 61.99704 | 4.336364 | 0.986322 | 349.2727 | 0.8125001
31 | 1104347 | 30 | 4.69 | 0.72 | 0.31 | 0.067 | 0.005 | 1412 | 300 | 111 | 14.216 | 0 | 1.414 | 4.001 | 3.791 | 0 | 0.587 | 0 | 0 | 0 | 0 | 0 | 21649 | 0.032 | 0.044 | 0.007 | 0.017 | 1639 | 32.3 | 11.5 | 30.9 | 13.2 | 2.8 | 0 | 0 |  | 46.83747 | 3179.697 | 0.013 | 26849932 | 27.20184 | 3.956522 | 1.039733 | 365.3756 | 0.9625
32 | 1104348 | 18 | 4.87 | 0.5 | 0.24 | 0.06 | 0.005 | 1408 | 300 | 110 | 14.226 | 0 | 1.406 | 0 | 4.212 | 0 | 0.599 | 0 | 0 | 0 | 0 | 0 | 20416 | 0.058 | 0.117 | 0.014 | 0.012 | 1668 | 36.7 | 14.8 | 23.4 | 15.9 | 4.2 | 0 | 0 |  | 26.24037 | 3509 | 0.013 | 21502700 | 50.80137 | 3.554054 | 1.371603 | 362.0146 | 0.50625
33 | 1104355 | 20 | 4.71 | 0.31 | 0.26 | 0.067 | 0.01 | 1379 | 310 | 100 | 13.457 | 0 | 1.396 | 1.009 | 4.404 | 0 | 0.308 | 0 | 0 | 0 | 0 | 0 | 21047 | 0.034 | 0.066 | 0.014 | 0.025 | 1640 | 35.7 | 12.9 | 28.7 | 11 | 2.9 | 0 | 0 |  | 25.18164 | 4275.171875 | 0.013 | 16018204 | 30.50936 | 3.620155 | 1.621056 | 377.7247 | 0.33125
34 | 1104357 | 13 | 4.86 | 0.6 | 0.23 | 0.059 | 0.023 | 1388 | 290 | 91 | 19.259 | 0 | 1.391 | 2.017 | 4.396 | 0 | 0.293 | 0 | 0 | 0 | 0 | 0 | 20614 | 0.062 | 0.084 | 0.007 | 0.017 | 1730 | 40.7 | 12 | 28.7 | 11.2 | 3.4 | 0 | 0 |  | 37.72364 | 3543.03125 | 0.013 | -7663965.5 | 49.8373 | 4.325 | 1.096527 | 340.2754 | 0.6375
35 | 1104362 | 10 | 4.68 | 0.46 | 0.3 | 0.071 | 0.01 | 1387 | 310 | 102 | 13.446 | 0 | 1.398 | 2.997 | 4.396 | 0 | 0 | 0 | 0 | 0 | 0 | 0 | 21158 | 0.074 | 0.078 | 0.008 | 0.023 | 1647 | 37.5 | 12.8 | 27.5 | 14 | 3.5 | 0 | 0 |  | 29.83277 | 4429.956 | 0.013 | 28308248 | 14.84101 | 4.0234375 | 1.674177 | 374.8896 | 0.55
36 | 1104363 | 30 | 4.45 | 1.02 | 0.34 | 0.075 | 0.014 | 1348 | 290 | 92 | 19.689 | 0 | 1.392 | 1.99 | 4.355 | 0 | 0.23 | 0 | 0 | 0 | 0 | 0 | 21170 | 0.049 | 0.062 | 0.007 | 0.025 | 1700 | 36.7 | 13.2 | 30 | 12.4 | 3.1 | 0 | 0 |  | 52.74559 | 3373.96875 | 0.013 | 53586040 | 38.73018 | 3.719697 | 1.026301 | 337.6185 | 0.96875
37 | 1104366 | 20 | 4.55 | 0.8 | 0.31 | 0.068 | 0.014 | 1373 | 290 | 90 | 19.714 | 0 | 1.397 | 5.177 | 4.364 | 0 | 0.358 | 0 | 0 | 0 | 0 | 0 | 21492 | 0.057 | 0.057 | 0.006 | 0.017 | 1688 | 37.7 | 10.7 | 32.4 | 11 | 2.3 | 0 | 0 |  | 53.28005 | 3761.1 | 0.013 | 27822148 | 24.45542 | 4.551402 | 0.9346258 | 337.5016 | 0.89375
38 | 1104367 | 14 | 4.74 | 0.53 | 0.23 | 0.061 | 0.023 | 1403 | 290 | 90 | 19.699 | 0 | 1.405 | 1.995 | 4.357 | 0 | 0.356 | 0 | 0 | 0 | 0 | 0 | 20299 | 0.041 | 0.073 | 0.006 | 0.016 | 1675 | 39.2 | 10.9 | 30.5 | 10.9 | 2.7 | 0 | 0 |  | 37.21981 | 3457.173 | 0.013 | 42067908 | 38.08189 | 4.59633 | 1.162483 | 334.3474 | 0.5750001
39 | 1104373 | 13 | 4.51 | 0.62 | 0.3 | 0.07 | 0.017 | 1391 | 290 | 93 | 20.066 | 0 | 1.417 | 2.992 | 3.797 | 0 | 0.297 | 0 | 0 | 0 | 0 | 0 | 19815 | 0.053 | 0.083 | 0.007 | 0.013 | 1706 | 39.2 | 11 | 31.1 | 11 | 3.2 | 0 | 0 |  | 37.21981 | 3457.173 | 0.013 | 42067908 | 37.31672 | 4.563636 | 1.305476 | 334.3474 | 0.5750001
40 | 1104374 | 19 | 4.51 | 0.62 | 0.3 | 0.07 | 0.017 | 1403 | 290 | 88 | 19.693 | 0 | 1.414 | 4.157 | 2.784 | 0 | 0.31 | 0 | 0 | 0 | 0 | 0 | 20950 | 0.039 | 0.074 | 0.005 | 0.019 | 1666 | 39.8 | 10.9 | 30.7 | 12.8 | 2.8 | 0 | 0 |  | 42.49433 | 4255.46875 | 0.013 | 45414464 | 24.06863 | 4.825688 | 1.204959 | 343.6927 | 0.79375
41 | 1104375 | 15 | 4.5 | 0.37 | 0.27 | 0.068 | 0.01 | 1360 | 310 | 102 | 16.174 | 0 | 1.423 | 0 | 4.189 | 0 | 0.59 | 0 | 0 | 0 | 0 | 0 | 21158 | 0.058 | 0.073 | 0.008 | 0.026 | 1637 | 37.9 | 11.8 | 29.8 | 12.1 | 3.5 | 0 | 0 |  | 26.26173 | 4826.669 | 0.013 | 44836032 | 16.1206 | 4.237288 | 1.809178 | 375.6997 | 0.40625
42 | 1104378 | 12 | 4.61 | 0.59 | 0.31 | 0.068 | 0.018 | 1402 | 305 | 105 | 14.198 | 0 | 1.412 | 1.004 | 4.156 | 0 | 0.586 | 0 | 0 | 0 | 0 | 0 | 21319 | 0.041 | 0.096 | 0.013 | 0.023 | 1698 | 37.8 | 14.2 | 26.5 | 10.9 | 3.5 | 0 | 0 |  | 32.31231 | 4163.867 | 0.013 | 4029706.5 | 26.79767 | 3.429577 | 1.3375 | 372.294 | 0.6250001
43 | 1104385 | 13 | 4.72 | 0.48 | 0.24 | 0.063 | 0.022 | 1430 | 300 | 110 | 12.268 | 0 | 1.397 | 0 | 4.345 | 0 | 0.291 | 0 | 0 | 0 | 0 | 0 | 20621 | 0.072 | 0.109 | 0.012 | 0.028 | 1654 | 36.8 | 14.6 | 21.7 | 15.6 | 4.1 | 0 | 0 |  | 25.89668 | 4478.624 | 0.013 | 41433264 | 47.80426 | 3.589041 | 1.525581 | 368.7964 | 0.5625001
44 | 1104387 | 12 | 4.74 | 0.54 | 0.29 | 0.07 | 0.021 | 1385 | 300 | 110 | 14.266 | 0 | 1.398 | 0 | 4.355 | 0 | 0 | 0 | 0 | 0 | 0 | 0 | 20223 | 0.075 | 0.119 | 0.018 | 0.028 | 1649 | 36.7 | 14.2 | 22.3 | 14.7 | 3.7 | 0 | 0 |  | 29.46867 | 3918.206 | 0.013 | 18586034 | 40.29193 | 3.619719 | 1.350549 | 364.1937 | 0.6
45 | 1104389 | 12 | 4.68 | 0.49 | 0.25 | 0.067 | 0.005 | 1442 | 300 | 111 | 14.269 | 0 | 1.397 | 0 | 4.338 | 0 | 0.296 | 0 | 0 | 0 | 0 | 0 | 20124 | 0.06 | 0.099 | 0.007 | 0.014 | 1658 | 38.3 | 12.1 | 24.2 | 15.5 | 3.8 | 0 | 0 |  | 32.05005 | 3710.363 | 0.013 | 30252700 | 49.83001 | 4.446281 | 1.494485 | 359.6412 | 0.7562501
46 | 1104390 | 18 | 4.58 | 0.61 | 0.32 | 0.071 | 0.017 | 1404 | 290 | 89 | 20.232 | 0 | 1.395 | 3.959 | 4.371 | 0 | 0 | 0 | 0 | 0 | 0 | 0 | 20962 | 0.061 | 0.076 | 0.007 | 0.016 | 1703 | 39.3 | 11.3 | 27.9 | 12 | 2.8 | 0 | 0 |  | 40.75213 | 4650.944 | 0.013 | 27997692 | 20.56571 | 4.539823 | 1.210629 | 343.9424 | 0.6312501
47 | 1104391 | 8 | 4.64 | 0.59 | 0.28 | 0.067 | 0.026 | 1387 | 290 | 90 | 19.975 | 0 | 1.408 | 2.97 | 4.369 | 0 | 0.333 | 0 | 0 | 0 | 0 | 0 | 21329 | 0.059 | 0.068 | 0.006 | 0.02 | 1698 | 37.2 | 10.3 | 32.5 | 10.4 | 2.5 | 0 | 0 |  | 43.14737 | 4299.126 | 0.013 | 18761578 | 26.26579 | 4.621359 | 1.102132 | 342.8221 | 0.6437501
48 | 1104397 | 36 | 4.64 | 0.66 | 0.29 | 0.064 | 0.01 | 1431 | 300 | 111 | 13.988 | 0 | 1.399 | 6.96 | 4.316 | 0 | 0.322 | 0 | 0 | 0 | 0 | 0 | 21999 | 0.057 | 0.059 | 0.005 | 0.016 | 1682 | 33.2 | 10.4 | 35.3 | 12.8 | 2.8 | 0 | 0 |  | 49.10574 | 3712.331 | 0.013 | -4747299 | 33.8826 | 4.423077 | 0.9813128 | 365.1658 | 0.9437501
49 | 1104398 | 10 | 4.52 | 0.54 | 0.25 | 0.064 | 0.02 | 1406 | 300 | 111 | 13.966 | 0 | 1.398 | 1.974 | 4.351 | 0 | 0.328 | 0 | 0 | 0 | 0 | 0 | 20978 | 0.057 | 0.056 | 0.007 | 0.032 | 1640 | 29.7 | 10.6 | 30.4 | 14.6 | 2.9 | 0 | 0 |  | 39.53911 | 4130.044 | 0.013 | 27336032 | 41.94041 | 4.179245 | 1.153082 | 364.1011 | 0.7312502
50 | 1104399 | 14 | 4.74 | 0.51 | 0.25 | 0.065 | 0.022 | 1399 | 300 | 110 | 14 | 0 | 1.396 | 0.991 | 4.336 | 0 | 0.691 | 0 | 0 | 0 | 0 | 0 | 21018 | 0.062 | 0.098 | 0.012 | 0.031 | 1670 | 38 | 13.6 | 24.2 | 12.4 | 3.1 | 0 | 0 |  | 27.53266 | 4334.962 | 0.013 | 23447148 | 38.1515 | 3.705882 | 1.483225 | 367.479 | 0.48125
51 | 1104400 | 15 | 4.6 | 0.55 | 0.29 | 0.071 | 0.027 | 1386 | 290 | 88 | 19.946 | 0 | 2.499 | 2.541 | 4.345 | 0 | 0.295 | 0 | 0 | 0 | 0 | 0 | 20756 | 0.042 | 0.066 | 0.007 | 0.023 | 1676 | 35.5 | 11 | 30.6 | 14 | 3 | 0 | 0 |  | 38.29485 | 4151.2 | 0.013 | 44349928 | 25.96871 | 4.5 | 1.272404 | 340.017 | 0.5250001
52 | 1104405 | 9 | 4.95 | 0.42 | 0.25 | 0.065 | 0.026 | 1365 | 300 | 111 | 12.243 | 0 | 2.498 | 0 | 4.149 | 0 | 0.613 | 0 | 0 | 0 | 0 | 0 | 20861 | 0.066 | 0.072 | 0.01 | 0.027 | 1630 | 32.3 | 13.6 | 28.9 | 14.6 | 3.5 | 0 | 0 |  | 25.09772 | 3683.27 | 0.013 | 8863811 | 22.62832 | 3.448529 | 1.663944 | 372.7594 | 0.34375
53 | 1104410 | 11 | 4.78 | 0.39 | 0.24 | 0.067 | 0.03 | 1409 | 300 | 110 | 14.251 | 0 | 2.508 | 0 | 4.35 | 0 | 0.308 | 0 | 0 | 0 | 0 | 0 | 21064 | 0.061 | 0.097 | 0.01 | 0.03 | 1671 | 34.7 | 12 | 26.6 | 14.9 | 4 | 0 | 0 |  | 27.0742 | 4574.837 | 0.013 | 20530482 | 45.98503 | 4.133333 | 1.611639 | 368.325 | 0.40625
54 | 1104411 | 9 | 4.56 | 0.58 | 0.3 | 0.072 | 0.005 | 1396 | 300 | 110 | 14.254 | 0 | 2.493 | 0 | 4.326 | 0 | 0.308 | 0 | 0 | 0 | 0 | 0 | 20670 | 0.057 | 0.08 | 0.008 | 0.021 | 1665 | 35.5 | 12.4 | 26.6 | 14 | 3.6 | 0 | 0 |  | 36.25699 | 3972.515625 | 0.013 | 13805947 | 37.54071 | 3.991935 | 1.389667 | 363.7209 | 0.74375
55 | 1104414 | 11 | 4.67 | 0.45 | 0.24 | 0.067 | 0.026 | 1408 | 300 | 110 | 14.252 | 0 | 2.53 | 0 | 4.35 | 0 | 0.295 | 0 | 0 | 0 | 0 | 0 | 21888 | 0.052 | 0.083 | 0.012 | 0.024 | 1650 | 38.4 | 12.3 | 26.2 | 16.5 | 3.3 | 0 | 0 |  | 27.50172 | 5574.6 | 0.013 | 44349928 | 33.40156 | 4.463415 | 1.532742 | 378.3604 | 0.5312501
56 | 1104415 | 9 | 4.54 | 0.59 | 0.3 | 0.07 | 0.005 | 1388 | 300 | 110 | 14.265 | 0 | 2.515 | 2.657 | 4.311 | 0 | 0.307 | 0 | 0 | 0 | 0 | 0 | 21396 | 0.05 | 0.097 | 0.014 | 0.019 | 1694 | 38.5 | 15.5 | 23.7 | 12.2 | 3.1 | 0 | 0 |  | 28.70492 | 5148.413 | 0.013 | 11780479 | 18.51372 | 3.270968 | 1.4651 | 373.6944 | 0.40625
57 | 1104416 | 8 | 4.64 | 0.49 | 0.25 | 0.065 | 0.022 | 1389 | 300 | 111 | 14.268 | 0 | 2.514 | 0 | 4.338 | 0 | 0.314 | 0 | 0 | 0 | 0 | 0 | 19947 | 0.107 | 0.151 | 0.01 | 0.017 | 1708 | 39.4 | 13.4 | 22.3 | 13.2 | 4.6 | 0 | 0 |  | 29.10278 | 3989.4 | 0.013 | -10000000 | 63.84608 | 3.925373 | 1.482901 | 358.5462 | 0.54375
58 | 1104419 | 31 | 4.82 | 0.38 | 0.25 | 0.068 | 0.01 | 1402 | 300 | 111 | 12.006 | 0 | 1.407 | 1.953 | 4.386 | 0 | 0.597 | 0 | 0 | 0 | 0 | 0 | 21767 | 0.047 | 0.053 | 0.005 | 0.019 | 1616 | 34.1 | 9.5 | 34.2 | 15.4 | 2.9 | 0 | 0 |  | 33.61807 | 4285.378 | 0.013 | 27997692 | 18.9016 | 5.210526 | 1.476164 | 376.2552 | 0.7687501
59 | 1104420 | 9 | 4.58 | 0.46 | 0.31 | 0.074 | 0.028 | 1371 | 300 | 112 | 13.535 | 0 | 1.409 | 0 | 4.364 | 0 | 0.525 | 0 | 0 | 0 | 0 | 0 | 21283 | 0.061 | 0.056 | 0.01 | 0.026 | 1635 | 31.9 | 11.6 | 32.3 | 13.9 | 3.2 | 0 | 0 |  | 31.50025 | 4622.401 | 0.013 | 39002696 | 8.722794 | 3.948276 | 1.554989 | 374.0289 | 0.575
60 | 1104423 | 9 | 4.53 | 0.59 | 0.28 | 0.068 | 0.03 | 1372 | 290 | 91 | 19.202 | 0 | 1.407 | 1.998 | 4.37 | 0 | 0.292 | 0 | 0 | 0 | 0 | 0 | 20601 | 0.055 | 0.054 | 0.006 | 0.034 | 1633 | 37.9 | 11.8 | 29.8 | 11.8 | 3.1 | 0 | 0 |  | 35.83335 | 4377.712 | 0.013 | 65252704 | 27.48077 | 4.211864 | 1.328678 | 341.4913 | 0.54375
61 | 1104426 | 8 | 4.69 | 0.63 | 0.33 | 0.075 | 0.029 | 1328 | 300 | 81 | 19.172 | 0 | 1.407 | 0 | 4.405 | 0 | 0.599 | 0 | 0 | 0 | 0 | 0 | 20963 | 0.064 | 0.074 | 0.006 | 0.028 | 1697 | 38.9 | 13.7 | 25 | 14.2 | 3.8 | 0 | 0 |  | 34.42028 | 3930.5625 | 0.013 | 31022380 | 24.02491 | 3.875913 | 1.572724 | 344.4677 | 0.6187501
62 | 1104427 | 9 | 4.69 | 0.63 | 0.33 | 0.075 | 0.005 | 1385 | 310 | 101 | 13.46 | 0 | 1.41 | 0.98 | 4.36 | 0 | 0.6 | 0 | 0 | 0 | 0 | 0 | 20707 | 0.084 | 0.102 | 0.015 | 0.029 | 1671 | 39 | 17.1 | 21 | 12.9 | 3.6 | 0 | 0 |  | 27.35637 | 3688.434 | 0.013 | 22474924 | 16.48367 | 3.035088 | 1.7016 | 373.2838 | 0.525
63 | 1104428 | 10 | 4.69 | 0.63 | 0.33 | 0.075 | 0.005 | 1347 | 320 | 92 | 13.455 | 0 | 1.406 | 0 | 4.372 | 0 | 0.597 | 0 | 0 | 0 | 0 | 0 | 20230 | 0.07 | 0.087 | 0.016 | 0.049 | 1639 | 34.2 | 14.8 | 23.8 | 12.5 | 3.4 | 0 | 0 |  | 33.51955 | 2307.484375 | 0.013 | 20949078 | 22.45801 | 3.155406 | 1.43198 | 367.6712 | 0.675
64 | 1104430 | 5 | 4.68 | 0.6 | 0.33 | 0.074 | 0.022 | 1368 | 310 | 101 | 13.444 | 0 | 2.521 | 0 | 4.372 | 0 | 0 | 0 | 0 | 0 | 0 | 0 | 20984 | 0.055 | 0.105 | 0.016 | 0.027 | 1665 | 32.6 | 13.9 | 23.5 | 16.5 | 3.8 | 0 | 0 |  | 33.63083 | 3868.925 | 0.013 | 39002696 | 36.93504 | 3.532374 | 1.371377 | 358.5012 | 0.6750001
65 | 1104432 | 13 | 4.66 | 0.34 | 0.24 | 0.067 | 0.005 | 1350 | 320 | 93 | 16.009 | 0 | 2.5 | 0 | 4.166 | 0 | 0.615 | 0 | 0 | 0 | 0 | 0 | 21520 | 0.057 | 0.068 | 0.01 | 0.023 | 1666 | 34.6 | 15.5 | 28.7 | 15.4 | 4.1 | 0 | 0 |  | 25.01542 | 4371.25 | 0.013 | 26998476 | 47.9222 | 3.225806 | 1.833128 | 378.5815 | 0.3125
66 | 1104443 | 11 | 4.86 | 0.44 | 0.33 | 0.073 | 0.01 | 1367 | 310 | 100 | 14.078 | 0 | 2.493 | 0.992 | 4.371 | 0 | 0.297 | 0 | 0 | 0 | 0 | 0 | 20992 | 0.047 | 0.078 | 0.013 | 0.024 | 1648 | 34.1 | 13.1 | 30 | 16.1 | 4.4 | 0 | 0 |  | 26.64728 | 3411.2 | 0.013 | 15669368 | 16.4823 | 3.832061 | 1.736879 | 372.886 | 0.375
67 | 1104444 | 13 | 4.68 | 0.43 | 0.26 | 0.067 | 0.028 | 1371 | 295 | 86 | 17.91 | 0 | 2.493 | 1.996 | 4.379 | 0 | 0.313 | 0 | 0 | 0 | 0 | 0 | 21769 | 0.04 | 0.041 | 0.004 | 0.041 | 1650 | 32.9 | 11.3 | 35.1 | 17.2 | 2.7 | 0 | 0 |  | 32.54013 | 4932.039 | 0.013 | 63238540 | 6.868298 | 4.433629 | 1.481422 | 354.2417 | 0.4375
68 | 1104445 | 12 | 4.67 | 0.42 | 0.25 | 0.066 | 0.029 | 1385 | 295 | 85 | 17.92 | 0 | 2.487 | 0.993 | 4.388 | 0 | 0.622 | 0 | 0 | 0 | 0 | 0 | 20750 | 0.06 | 0.05 | 0.004 | 0.023 | 1640 | 35.1 | 8.8 | 32.4 | 14.7 | 2.5 | 0 | 0 |  | 38.93018 | 3858.203125 | 0.013 | 42349256 | 21.10459 | 5.659091 | 1.253842 | 344.2131 | 0.6500001
69 | 1104446 | 10 | 4.73 | 0.35 | 0.25 | 0.066 | 0.005 | 1360 | 310 | 100 | 14.088 | 0 | 2.494 | 0 | 4.404 | 0 | 0.567 | 0 | 0 | 0 | 0 | 0 | 21709 | 0.048 | 0.067 | 0.007 | 0.025 | 1647 | 33.9 | 10.2 | 29.6 | 14.8 | 3.1 | 0 | 0 |  | 29.94201 | 4511.401 | 0.013 | 9455705 | 23.38825 | 4.77451 | 1.571249 | 376.3525 | 0.49375
70 | 1104450 | 7 | 4.87 | 0.41 | 0.24 | 0.066 | 0.031 | 1361 | 290 | 91 | 19.227 | 0 | 2.494 | 0 | 4.357 | 0 | 0 | 0 | 0 | 0 | 0 | 0 | 19653 | 0.039 | 0.085 | 0.007 | 0.016 | 1673 | 36.5 | 11.8 | 29.3 | 12.3 | 3.3 | 0 | 0 |  | 27.7942 | 3316.444 | 0.013 | 21016594 | 34.90799 | 4.135593 | 1.590759 | 335.4068 | 0.3125
71 | 1104451 | 10 | 4.74 | 0.51 | 0.33 | 0.071 | 0.015 | 1351 | 290 | 92 | 17.319 | 0 | 2.495 | 0 | 4.391 | 0 | 0.608 | 0 | 0 | 0 | 0 | 0 | 20009 | 0.034 | 0.088 | 0.007 | 0.012 | 1659 | 39.8 | 13.5 | 25.1 | 13 | 3.5 | 0 | 0 |  | 29.0648 | 3564.103 | 0.013 | 4731866 | 11.82005 | 3.911111 | 1.644011 | 350.7551 | 0.45
72 | 1104453 | 8 | 4.64 | 0.4 | 0.25 | 0.067 | 0.01 | 1418 | 300 | 101 | 13.402 | 0 | 2.499 | 0 | 4.377 | 0 | 0.617 | 0 | 0 | 0 | 0 | 0 | 20619 | 0.06 | 0.085 | 0.011 | 0.026 | 1677 | 34.7 | 12.4 | 24.7 | 13.1 | 3.1 | 0 | 0 |  | 26.45267 | 4510.40625 | 0.013 | 39002696 | 29.49673 | 3.854839 | 1.611052 | 358.4962 | 0.36875
73 | 1104456 | 10 | 4.98 | 0.38 | 0.24 | 0.067 | 0.005 | 1368 | 315 | 96 | 13.417 | 0 | 2.489 | 0 | 4.433 | 0 | 0.394 | 0 | 0 | 0 | 0 | 0 | 21239 | 0.083 | 0.13 | 0.012 | 0.023 | 1663 | 38.7 | 11.6 | 23.5 | 14.1 | 3.3 | 0 | 0 |  | 26.7521 | 3783.197 | 0.013 | 41919368 | 48.80003 | 4.551724 | 1.654795 | 361.8911 | 0.48125
74 | 1104457 | 7 | 4.73 | 0.41 | 0.25 | 0.066 | 0.01 | 1383 | 310 | 101 | 13.404 | 0 | 2.493 | 0 | 4.409 | 0 | 0.611 | 0 | 0 | 0 | 0 | 0 | 20648 | 0.077 | 0.114 | 0.018 | 0.023 | 1702 | 38.1 | 14.4 | 24.7 | 14.8 | 3.8 | 0 | 0 |  | 25.25443 | 3936.025 | 0.013 | 4002700.5 | 41.63733 | 3.673611 | 1.481179 | 366.4147 | 0.425
75 | 1104458 | 12 | 4.93 | 0.46 | 0.29 | 0.068 | 0.005 | 1373 | 310 | 102 | 13.417 | 0 | 2.495 | 0 | 4.41 | 0 | 0.3 | 0 | 0 | 0 | 0 | 0 | 21259 | 0.063 | 0.08 | 0.008 | 0.015 | 1679 | 36.9 | 13.9 | 21.6 | 13 | 3.5 | 0 | 0 |  | 25.57011 | 4019.28 | 0.013 | 39002700 | 22.1783 | 3.589928 | 1.850143 | 364.1458 | 0.375
76 | 1104460 | 9 | 4.64 | 0.56 | 0.3 | 0.072 | 0.01 | 1417 | 300 | 112 | 13.432 | 0 | 2.499 | 0.996 | 4.393 | 0 | 0.602 | 0 | 0 | 0 | 0 | 0 | 20600 | 0.076 | 0.114 | 0.016 | 0.017 | 1648 | 42 | 13.7 | 21.6 | 14 | 3.8 | 0 | 0 |  | 29.83441 | 4248.75 | 0.013 | 25877708 | 40.17413 | 4.087591 | 1.433741 | 369.8105 | 0.65625
77 | 1104461 | 18 | 4.63 | 0.6 | 0.32 | 0.072 | 0.005 | 1363 | 300 | 113 | 15.685 | 0 | 2.494 | 0 | 4.377 | 0 | 0.325 | 0 | 0 | 0 | 0 | 0 | 21076 | 0.052 | 0.082 | 0.006 | 0.01 | 1643 | 37.7 | 10.6 | 31.3 | 13.1 | 3.7 | 0 | 0 |  | 43.64558 | 3457.78125 | 0.013 | 4002700.5 | 42.39634 | 4.792453 | 1.224853 | 365.2446 | 0.9625001
78 | 1104462 | 14 | 4.87 | 0.58 | 0.28 | 0.068 | 0.01 | 1364 | 300 | 114 | 13.843 | 0 | 2.493 | 1.985 | 4.352 | 0 | 0.328 | 0 | 0 | 0 | 0 | 0 | 21379 | 0.076 | 0.092 | 0.014 | 0.027 | 1655 | 37.7 | 15.4 | 22.5 | 13.4 | 3.4 | 0 | 0 |  | 27.42188 | 4476.228 | 0.013 | 21502700 | 30.31548 | 3.318182 | 1.485119 | 372.093 | 0.39375
79 | 1104463 | 21 | 4.78 | 0.43 | 0.27 | 0.068 | 0.01 | 1361 | 300 | 110 | 13.586 | 0 | 3.147 | 0 | 4.386 | 0 | 0.331 | 0 | 0 | 0 | 0 | 0 | 20079 | 0.069 | 0.084 | 0.005 | 0.022 | 1643 | 36.4 | 15.9 | 23.9 | 11.8 | 3.6 | 0 | 0 |  | 25.88671 | 3670.692 | 0.013 | -7474922.5 | 43.36461 | 3.031447 | 1.862486 | 368.6545 | 0.30625
80 | 1104473 | 43 | 4.88 | 0.68 | 0.35 | 0.078 | 0.015 | 1380 | 300 | 112 | 14.171 | 0 | 2.491 | 0.988 | 4.386 | 0 | 0.334 | 0 | 0 | 0 | 0 | 0 | 21067 | 0.067 | 0.136 | 0.014 | 0.021 | 1674 | 34.9 | 13.9 | 25.9 | 16.2 | 5.2 | 0 | 0 |  | 36.92215 | 3225.884 | 0.013 | -5719521.5 | 53.62367 | 3.676259 | 1.340627 | 364.0536 | 0.78125
81 | 1104474 | 16 | 4.64 | 0.7 | 0.28 | 0.069 | 0.005 | 1445 | 300 | 110 | 13.937 | 0 | 2.495 | 6.865 | 4.364 | 0 | 0.288 | 0 | 0 | 0 | 0 | 0 | 22157 | 0.058 | 0.095 | 0.008 | 0.02 | 1656 | 35.7 | 13.7 | 28.4 | 12.8 | 5.2 | 0 | 0 |  | 38.67208 | 4639.122 | 0.013 | 44917068 | 60.21914 | 3.540146 | 1.225629 | 373.1118 | 0.5875
82 | 1104478 | 9 | 4.72 | 0.56 | 0.29 | 0.073 | 0.01 | 1394 | 295 | 116 | 10.242 | 0 | 2.49 | 0 | 4.38 | 0 | 0.495 | 0 | 0 | 0 | 0 | 0 | 20947 | 0.056 | 0.074 | 0.008 | 0.023 | 1673 | 36.5 | 13.6 | 26.8 | 11.7 | 3.7 | 0 | 0 |  | 29.06076 | 4222.13 | 0.013 | 1234568.875 | 33.2836 | 3.544118 | 1.684286 | 371.9778 | 0.625
83 | 1104479 | 10 | 5 | 0.5 | 0.25 | 0.067 | 0.005 | 1375 | 305 | 106 | 11.541 | 0 | 2.5 | 0 | 4.381 | 0 | 0.592 | 0 | 0 | 0 | 0 | 0 | 21943 | 0.05 | 0.075 | 0.011 | 0.019 | 1674 | 33 | 13 | 29.6 | 14.9 | 3.5 | 0 | 0 |  | 25.8757 | 4045.741 | 0.013 | 21502700 | 38.84022 | 3.684616 | 1.660804 | 374.2736 | 0.40625
84 | 1104484 | 7 | 4.79 | 0.51 | 0.27 | 0.07 | 0.005 | 1359 | 305 | 106 | 13.452 | 0 | 2.497 | 0 | 4.383 | 0 | 0.299 | 0 | 0 | 0 | 0 | 0 | 20635 | 0.069 | 0.063 | 0.008 | 0.029 | 1665 | 33.6 | 12.4 | 29.2 | 14.1 | 3.3 | 0 | 0 |  | 32.08183 | 3320.945 | 0.013 | -10000000 | 27.0682 | 3.846774 | 1.518803 | 369.6385 | 0.575
85 | 1104486 | 13 | 4.56 | 0.41 | 0.26 | 0.073 | 0.005 | 1394 | 295 | 117 | 11.487 | 0 | 2.498 | 0 | 4.326 | 0 | 0.598 | 0 | 0 | 0 | 0 | 0 | 21554 | 0.046 | 0.054 | 0.006 | 0.028 | 1640 | 32.2 | 9.5 | 34.9 | 13 | 2.9 | 0 | 0 |  | 34.66523 | 4782.294 | 0.013 | -3586035 | 25.11163 | 4.757895 | 1.476565 | 376.4966 | 0.7125
86 | 1104487 | 14 | 4.75 | 0.62 | 0.27 | 0.069 | 0.021 | 1404 | 295 | 116 | 13.419 | 0 | 2.494 | 0 | 4.352 | 0 | 0.614 | 0 | 0 | 0 | 0 | 0 | 20918 | 0.062 | 0.081 | 0.013 | 0.027 | 1648 | 33.6 | 15.2 | 25.9 | 15 | 3.7 | 0 | 0 |  | 28.47434 | 4052.863 | 0.013 | 28821374 | 38.17091 | 3.197368 | 1.469375 | 370.6927 | 0.4625
87 | 1104488 | 11 | 4.75 | 0.62 | 0.27 | 0.069 | 0.005 | 1405 | 300 | 112 | 13.402 | 0 | 2.494 | 2.967 | 4.366 | 0 | 0.303 | 0 | 0 | 0 | 0 | 0 | 21123 | 0.071 | 0.106 | 0.017 | 0.019 | 1680 | 35.3 | 14.3 | 24.6 | 14.7 | 3.2 | 0 | 0 |  | 33.37257 | 4158.591 | 0.013 | 6919367.5 | 39.64211 | 3.496503 | 1.187938 | 368.3686 | 0.5875
88 | 1104489 | 27 | 4.76 | 0.69 | 0.26 | 0.068 | 0.005 | 1433 | 290 | 121 | 13.42 | 0 | 2.495 | 0.998 | 4.375 | 0 | 0.296 | 0 | 0 | 0 | 0 | 0 | 20379 | 0.042 | 0.09 | 0.011 | 0.016 | 1649 | 37.8 | 13.4 | 25.6 | 12.4 | 3.4 | 0 | 0 |  | 37.63942 | 3311.587 | 0.013 | -7663965.5 | 50.15102 | 3.746269 | 1.165053 | 364.9187 | 0.8312501
89 | 1104492 | 15 | 4.49 | 0.66 | 0.34 | 0.076 | 0.005 | 1374 | 295 | 116 | 13.807 | 0 | 2.505 | 1.959 | 4.349 | 0 | 0 | 0 | 0 | 0 | 0 | 0 | 20355 | 0.043 | 0.078 | 0.012 | 0.021 | 1660 | 35.6 | 13.8 | 25.5 | 11.9 | 3.4 | 0 | 0 |  | 35.69576 | 4039.195 | 0.013 | -4747299 | 26.20621 | 3.442029 | 1.353043 | 366.0232 | 0.625
90 | 1104493 | 11 | 4.49 | 0.66 | 0.34 | 0.076 | 0.005 | 1374 | 295 | 114 | 13.801 | 0 | 2.496 | 0 | 4.369 | 0 | 0.329 | 0 | 0 | 0 | 0 | 0 | 19987 | 0.055 | 0.086 | 0.012 | 0.013 | 1636 | 36.8 | 14.7 | 24.2 | 12.1 | 3.7 | 0 | 0 |  | 31.64458 | 3810.022 | 0.013 | 29766592 | 29.64867 | 3.326531 | 1.524925 | 360.3572 | 0.5749999
91 | 1104494 | 8 | 4.68 | 0.62 | 0.27 | 0.071 | 0.005 | 1399 | 300 | 110 | 13.796 | 0 | 2.496 | 1.978 | 4.369 | 0 | 0.335 | 0 | 0 | 0 | 0 | 0 | 20101 | 0.049 | 0.058 | 0.01 | 0.012 | 1638 | 35.5 | 12.5 | 30.2 | 12.1 | 3.2 | 0 | 0 |  | 37.43168 | 2638.256 | 0.013 | 4002700.5 | 34.62223 | 3.808 | 1.272407 | 363.686 | 0.6875
92 | 1104497 | 7 | 4.79 | 0.53 | 0.32 | 0.071 | 0.015 | 1355 | 290 | 90 | 13.841 | 0 | 2.499 | 0 | 4.348 | 0 | 0.325 | 0 | 0 | 0 | 0 | 0 | 19291 | 0.052 | 0.092 | 0.011 | 0.017 | 1653 | 37.9 | 13.1 | 25.5 | 11 | 3.5 | 0 | 0 |  | 29.98049 | 2893.65 | 0.013 | 5001929 | 25.00537 | 3.732824 | 1.485867 | 343.4385 | 0.5125
93 | 1104499 | 13 | 4.65 | 0.78 | 0.32 | 0.075 | 0.018 | 1419 | 295 | 116 | 17.725 | 0 | 2.497 | 0 | 4.349 | 0 | 0.667 | 0 | 0 | 0 | 0 | 0 | 21467 | 0.058 | 0.083 | 0.01 | 0.026 | 1652 | 40.4 | 13.5 | 23 | 11.2 | 3.2 | 0 | 0 |  | 40.6496 | 4226.315 | 0.013 | 21502700 | 37.59858 | 3.822222 | 1.2476 | 372.2648 | 0.7812501
94 | 1104502 | 12 | 4.56 | 0.76 | 0.32 | 0.069 | 0.005 | 1418 | 295 | 115 | 14.171 | 0 | 2.492 | 0.484 | 4.154 | 0 | 0.59 | 0 | 0 | 0 | 0 | 0 | 20499 | 0.072 | 0.114 | 0.014 | 0.012 | 1654 | 38.3 | 16.4 | 19.6 | 14.4 | 3.5 | 0 | 0 |  | 32.67513 | 4131.83 | 0.013 | 23109580 | 36.83556 | 3.213414 | 1.286044 | 370.1253 | 0.6875
95 | 1104503 | 15 | 4.69 | 0.45 | 0.25 | 0.07 | 0.005 | 1395 | 295 | 117 | 14.201 | 0 | 2.491 | 0.985 | 4.141 | 0 | 0.604 | 0 | 0 | 0 | 0 | 0 | 21648 | 0.059 | 0.084 | 0.009 | 0.022 | 1649 | 32.7 | 12.5 | 28.6 | 15.1 | 3.6 | 0 | 0 |  | 27.61464 | 5242.875 | 0.013 | 62822156 | 40.3941 | 3.824 | 1.659924 | 364.3638 | 0.36875
96 | 1104504 | 11 | 4.7 | 0.69 | 0.31 | 0.068 | 0.02 | 1372 | 295 | 117 | 18.107 | 0 | 2.499 | 0.991 | 4.326 | 0 | 0.596 | 0 | 0 | 0 | 0 | 0 | 21466 | 0.059 | 0.071 | 0.007 | 0.029 | 1638 | 34.4 | 13.1 | 28.2 | 14.3 | 3.4 | 0 | 0 |  | 39.07393 | 4024.875 | 0.013 | 36086032 | 35.12053 | 3.717557 | 1.232554 | 360.9443 | 0.625
97 | 1104507 | 15 | 4.82 | 0.63 | 0.29 | 0.068 | 0.02 | 1412 | 295 | 116 | 18.147 | 0 | 2.493 | 0 | 4.333 | 0 | 0.295 | 0 | 0 | 0 | 0 | 0 | 20797 | 0.05 | 0.092 | 0.007 | 0.02 | 1644 | 37.1 | 12.4 | 27.4 | 13.1 | 3.6 | 0 | 0 |  | 38.46313 | 3347.017 | 0.013 | -4720293 | 44.19496 | 4.048387 | 1.251886 | 368.84 | 0.6687501
98 | 1104508 | 13 | 5 | 0.64 | 0.29 | 0.067 | 0.019 | 1403 | 295 | 115 | 14.18 | 0 | 2.494 | 0 | 4.354 | 0 | 0.292 | 0 | 0 | 0 | 0 | 0 | 20834 | 0.062 | 0.096 | 0.013 | 0.023 | 1659 | 36.7 | 14.2 | 26.8 | 13.3 | 3.8 | 0 | 0 |  | 33.95591 | 3157.653 | 0.013 | -4747299 | 40.0435 | 3.521127 | 1.224032 | 367.712 | 0.675
99 | 1104509 | 11 | 5 | 0.64 | 0.29 | 0.067 | 0.005 | 1408 | 295 | 117 | 12.212 | 0 | 2.491 | 1.065 | 4.334 | 0 | 0.303 | 0 | 0 | 0 | 0 | 0 | 21677 | 0.053 | 0.104 | 0.012 | 0.014 | 1682 | 37.7 | 14 | 26.1 | 14.1 | 4.1 | 0 | 0 |  | 34.48593 | 3928.956 | 0.013 | -10000000 | 44.72261 | 3.7 | 1.232488 | 372.2654 | 0.81875
100 | 1104519 | 14 | 4.73 | 0.58 | 0.29 | 0.069 | 0.005 | 1404 | 295 | 117 | 13.503 | 0 | 2.491 | 0.993 | 4.326 | 0 | 0.587 | 0 | 0 | 0 | 0 | 0 | 19704 | 0.042 | 0.091 | 0.011 | 0.015 | 1651 | 41.5 | 13.6 | 25 | 13.2 | 4.1 | 0 | 0 |  | 32.66243 | 2801.663 | 0.013 | -7988041 | 41.21325 | 4.022059 | 1.380766 | 358.4196 | 0.74375
101 | 1104521 | 7 | 4.71 | 0.57 | 0.29 | 0.07 | 0.005 | 1397 | 300 | 111 | 15.768 | 0 | 2.495 | 0.988 | 4.334 | 0 | 0.336 | 0 | 0 | 0 | 0 | 0 | 20290 | 0.052 | 0.07 | 0.006 | 0.011 | 1629 | 35.7 | 10.9 | 33.3 | 11.8 | 3.4 | 0 | 0 |  | 40.84105 | 2504.546875 | 0.013 | 21502700 | 39.94223 | 4.357798 | 1.251101 | 358.3329 | 0.7437501
102 | 1104528 | 11 | 4.59 | 0.73 | 0.28 | 0.067 | 0.005 | 1450 | 295 | 115 | 13.808 | 0 | 2.495 | 7.902 | 4.362 | 0 | 0.325 | 0 | 0 | 0 | 0 | 0 | 19841 | 0.047 | 0.07 | 0.01 | 0.016 | 1665 | 36.1 | 12.2 | 30.7 | 13.4 | 3.1 | 0 | 0 |  | 45.09955 | 2294.116 | 0.013 | -10000000 | 43.00536 | 4.057377 | 0.9996345 | 351.6141 | 0.8312501
103 | 1104529 | 14 | 4.61 | 0.89 | 0.28 | 0.068 | 0.012 | 1368 | 295 | 117 | 13.81 | 0 | 2.501 | 1.984 | 4.339 | 0 | 0.329 | 0 | 0 | 0 | 0 | 0 | 20488 | 0.046 | 0.066 | 0.009 | 0.022 | 1690 | 34.1 | 12.7 | 30 | 12.6 | 3.5 | 0 | 0 |  | 50.68188 | 2176.85 | 0.013 | -10000000 | 60.21898 | 3.677165 | 0.936812 | 370.2936 | 1.1375
104 | 1104538 | 12 | 4.84 | 0.59 | 0.28 | 0.064 | 0.025 | 1387 | 300 | 112 | 16.157 | 0 | 2.627 | 0 | 4.374 | 0 | 0.604 | 0 | 0 | 0 | 0 | 0 | 21811 | 0.052 | 0.087 | 0.011 | 0.022 | 1667 | 32.3 | 13.4 | 26.5 | 15.1 | 3.8 | 0 | 0 |  | 33.8899 | 4225.881 | 0.013 | 36572148 | 45.01738 | 3.537314 | 1.230545 | 363.5566 | 0.5250001
105 | 1104540 | 24 | 4.66 | 0.61 | 0.3 | 0.065 | 0.005 | 1389 | 295 | 86 | 20.097 | 0 | 2.501 | 0.997 | 4.42 | 0 | 0.601 | 0 | 0 | 0 | 0 | 0 | 20509 | 0.049 | 0.066 | 0.005 | 0.01 | 1648 | 39.6 | 11.1 | 29.2 | 12.9 | 2.8 | 0 | 0 |  | 42.30001 | 3204.53125 | 0.013 | 25081020 | 22.66516 | 4.72973 | 1.139585 | 345.4218 | 0.7250001
106 | 1104541 | 6 | 4.82 | 0.54 | 0.26 | 0.069 | 0.019 | 1330 | 305 | 106 | 14.189 | 0 | 2.484 | 0 | 4.371 | 0 | 0.294 | 0 | 0 | 0 | 0 | 0 | 21234 | 0.056 | 0.069 | 0.006 | 0.014 | 1646 | 32.9 | 10.2 | 33.4 | 14.8 | 3 | 0 | 0 |  | 39.48568 | 3085.566 | 0.013 | -9995499 | 40.68478 | 4.676471 | 1.290088 | 366.8833 | 0.8125001
107 | 1104543 | 12 | 4.77 | 0.49 | 0.3 | 0.066 | 0.024 | 1370 | 300 | 111 | 16.157 | 0 | 2.495 | 2.003 | 4.333 | 0 | 0.3 | 0 | 0 | 0 | 0 | 0 | 21992 | 0.047 | 0.081 | 0.009 | 0.029 | 1668 | 38.6 | 11.7 | 27.7 | 12.5 | 3.1 | 0 | 0 |  | 33.03698 | 4948.2 | 0.013 | -3775077 | 20.35015 | 4.367521 | 1.346205 | 377.2389 | 0.5312501
108 | 1104544 | 7 | 4.66 | 0.57 | 0.29 | 0.068 | 0.005 | 1380 | 295 | 82 | 20.09 | 0 | 2.486 | 0 | 4.343 | 0 | 0.294 | 0 | 0 | 0 | 0 | 0 | 19792 | 0.041 | 0.077 | 0.005 | 0.011 | 1660 | 38 | 9.7 | 28.4 | 14.9 | 2.8 | 0 | 0 |  | 44.52562 | 2721.4 | 0.013 | 25391582 | 36.5732 | 5.453609 | 1.14355 | 330.4269 | 0.825
109 | 1104547 | 13 | 4.8 | 0.71 | 0.29 | 0.071 | 0.01 | 1390 | 295 | 116 | 14.174 | 0 | 2.484 | 0 | 4.397 | 0 | 0.295 | 0 | 0 | 0 | 0 | 0 | 21101 | 0.045 | 0.062 | 0.006 | 0.018 | 1651 | 31.8 | 10.4 | 31.9 | 15.7 | 3 | 0 | 0 |  | 51.28868 | 2571.684 | 0.013 | -10000000 | 46.21968 | 4.567308 | 1.027943 | 360.8918 | 1.225
110 | 1104550 | 20 | 4.86 | 0.57 | 0.33 | 0.069 | 0.021 | 1388 | 300 | 110 | 14.181 | 0 | 2.486 | 0 | 4.323 | 0 | 0.292 | 0 | 0 | 0 | 0 | 0 | 20094 | 0.05 | 0.069 | 0.013 | 0.033 | 1644 | 33.6 | 12.7 | 29.1 | 13.8 | 3.4 | 0 | 0 |  | 34.05917 | 2511.75 | 0.013 | 6919368.5 | 20.80239 | 3.732283 | 1.279166 | 359.764 | 0.6125001
111 | 1104551 | 8 | 4.58 | 0.66 | 0.26 | 0.068 | 0.005 | 1430 | 300 | 110 | 14.162 | 0 | 2.478 | 2.973 | 4.421 | 0 | 0.299 | 0 | 0 | 0 | 0 | 0 | 21457 | 0.056 | 0.115 | 0.013 | 0.016 | 1670 | 34.4 | 12.6 | 28.4 | 13.8 | 4.4 | 0 | 0 |  | 40.03838 | 4190.82 | 0.013 | 21502700 | 64.13015 | 3.825397 | 1.078173 | 367.6022 | 0.7437502
112 | 1104552 | 10 | 4.52 | 0.35 | 0.27 | 0.07 | 0.01 | 1405 | 300 | 110 | 13.744 | 0 | 2.5 | 0.984 | 4.379 | 0 | 0.668 | 0 | 0 | 0 | 0 | 0 | 21588 | 0.05 | 0.062 | 0.006 | 0.024 | 1624 | 32.9 | 10.5 | 31.8 | 14.7 | 3.8 | 0 | 0 |  | 28.17274 | 5329.538 | 0.013 | 40067232 | 25.33995 | 4.533334 | 1.734377 | 377.92 | 0.3875
113 | 1104554 | 21 | 4.87 | 0.59 | 0.27 | 0.065 | 0.01 | 1408 | 300 | 111 | 13.787 | 0 | 2.486 | 1.968 | 4.36 | 0 | 0.322 | 0 | 0 | 0 | 0 | 0 | 21084 | 0.056 | 0.086 | 0.013 | 0.022 | 1651 | 33.6 | 14.2 | 25.5 | 14.7 | 3.7 | 0 | 0 |  | 32.11446 | 3722.644 | 0.013 | 26363812 | 40.7709 | 3.401408 | 1.246711 | 368.5362 | 0.5125
114 | 1104555 | 16 | 4.8 | 0.7 | 0.34 | 0.07 | 0.005 | 1393 | 300 | 111 | 13.784 | 0 | 2.494 | 1.967 | 4.356 | 0 | 0 | 0 | 0 | 0 | 0 | 0 | 20500 | 0.055 | 0.092 | 0.01 | 0.011 | 1652 | 35.4 | 12.6 | 26 | 13.5 | 3.5 | 0 | 0 |  | 42.13146 | 2818.75 | 0.013 | -7663965.5 | 39.49672 | 3.880952 | 1.137884 | 361.6188 | 0.90625
115 | 1104558 | 11 | 4.6 | 0.56 | 0.27 | 0.066 | 0.01 | 1372 | 300 | 113 | 13.809 | 0 | 2.491 | 0.978 | 4.32 | 0 | 0.667 | 0 | 0 | 0 | 0 | 0 | 21002 | 0.047 | 0.077 | 0.009 | 0.018 | 1638 | 34.7 | 11.8 | 27.5 | 12.2 | 3.6 | 0 | 0 |  | 36.94825 | 3905.059 | 0.013 | 33169366 | 49.7238 | 3.974576 | 1.224282 | 358.2178 | 0.6875001
116 | 1104561 | 10 | 4.78 | 0.63 | 0.27 | 0.065 | 0.01 | 1398 | 300 | 112 | 13.772 | 0 | 2.489 | 1.955 | 4.325 | 0 | 0.671 | 0 | 0 | 0 | 0 | 0 | 21585 | 0.046 | 0.053 | 0.005 | 0.012 | 1642 | 34.5 | 11.6 | 30.7 | 12.5 | 3.1 | 0 | 0 |  | 41.54778 | 3406.383 | 0.013 | 21529700 | 37.66824 | 4.051724 | 1.164683 | 363.7516 | 0.825
117 | 1104567 | 14 | 4.69 | 0.62 | 0.3 | 0.07 | 0.021 | 1385 | 290 | 93 | 17.668 | 0 | 2.493 | 2.04 | 4.342 | 0 | 0.596 | 0 | 0 | 0 | 0 | 0 | 17634 | 0.048 | 0.097 | 0.009 | 0.019 | 1721 | 43.1 | 13 | 25 | 13.2 | 3.2 | 0 | 0 |  | 41.54778 | 3406.383 | 0.013 | 21529700 | 36.56664 | 4.330769 | 1.119681 | 363.7516 | 0.825
118 | 1104571 | 23 | 4.86 | 0.49 | 0.27 | 0.066 | 0.005 | 1338 | 305 | 106 | 14.18 | 0 | 2.478 | 1.973 | 4.314 | 0 | 0.59 | 0 | 0 | 0 | 0 | 0 | 22615 | 0.038 | 0.057 | 0.008 | 0.02 | 1649 | 33 | 11 | 33.7 | 16.2 | 3.4 | 0 | 0 |  | 34.45781 | 4416.992 | 0.013 | 62498080 | 30.35852 | 4.472727 | 1.343223 | 365.8973 | 0.6125
119 | 1104572 | 7 | 4.8 | 0.62 | 0.31 | 0.067 | 0.022 | 1398 | 300 | 113 | 14.174 | 0 | 2.482 | 0.96 | 4.356 | 0 | 0.293 | 0 | 0 | 0 | 0 | 0 | 21102 | 0.062 | 0.081 | 0.008 | 0.025 | 1637 | 35.9 | 12.2 | 29.7 | 13.7 | 3.4 | 0 | 0 |  | 38.67393 | 3396.103 | 0.013 | 7405477.5 | 32.85756 | 4.065574 | 1.218705 | 370.8615 | 0.8125
120 | 1104574 | 16 | 4.58 | 0.54 | 0.29 | 0.071 | 0.005 | 1348 | 305 | 106 | 13.782 | 0 | 2.48 | 0.983 | 4.353 | 0 | 0.343 | 0 | 0 | 0 | 0 | 0 | 20512 | 0.041 | 0.064 | 0.009 | 0.013 | 1656 | 37.6 | 12.3 | 29.2 | 14.4 | 3.6 | 0 | 0 |  | 34.14201 | 3461.4 | 0.013 | 4002700.5 | 28.63005 | 4.227642 | 1.446196 | 362.795 | 0.7187499
121 | 1104576 | 13 | 4.88 | 0.61 | 0.26 | 0.063 | 0.01 | 1388 | 300 | 110 | 14.154 | 0 | 2.485 | 2.038 | 4.307 | 0 | 0.357 | 0 | 0 | 0 | 0 | 0 | 21262 | 0.04 | 0.065 | 0.013 | 0.024 | 1696 | 32.8 | 12.9 | 32.4 | 14.8 | 3 | 0 | 0 |  | 36.21739 | 3156.078125 | 0.013 | -7663966.5 | 29.54078 | 3.689923 | 1.088883 | 361.6107 | 0.6312501
122 | 1104577 | 14 | 4.79 | 0.53 | 0.3 | 0.071 | 0.005 | 1400 | 300 | 110 | 14.188 | 0 | 2.48 | 3.973 | 4.32 | 0 | 0.348 | 0 | 0 | 0 | 0 | 0 | 22613 | 0.039 | 0.057 | 0.007 | 0.014 | 1667 | 35.6 | 12 | 33.1 | 13 | 3 | 0 | 0 |  | 33.08041 | 4981.927 | 0.013 | 39029704 | 9.586825 | 4.05 | 1.487304 | 373.9037 | 0.475
123 | 1104578 | 12 | 4.8 | 0.46 | 0.25 | 0.062 | 0.005 | 1415 | 295 | 115 | 14.172 | 0 | 2.479 | 0 | 4.421 | 0 | 0.352 | 0 | 0 | 0 | 0 | 0 | 21148 | 0.057 | 0.094 | 0.013 | 0.021 | 1654 | 35.6 | 10.4 | 30.9 | 17.6 | 2.9 | 0 | 0 |  | 35.07587 | 4196.556 | 0.013 | -3748071 | 35.14319 | 5.115385 | 1.100298 | 371.6648 | 0.8
124 | 1104583 | 11 | 4.84 | 0.54 | 0.25 | 0.064 | 0.005 | 1429 | 290 | 121 | 11.502 | 0 | 2.496 | 0 | 4.378 | 0 | 0.608 | 0 | 0 | 0 | 0 | 0 | 20613 | 0.052 | 0.081 | 0.013 | 0.024 | 1650 | 32.6 | 13.6 | 27.3 | 14.8 | 4 | 0 | 0 |  | 27.7295 | 3832.73 | 0.013 | 18586034 | 50.68967 | 3.485294 | 1.360689 | 365.8793 | 0.475
125 | 1104585 | 8 | 4.86 | 0.55 | 0.3 | 0.068 | 0.005 | 1365 | 300 | 112 | 11.521 | 0 | 2.497 | 0 | 4.381 | 0 | 0.607 | 0 | 0 | 0 | 0 | 0 | 21202 | 0.056 | 0.087 | 0.015 | 0.022 | 1639 | 32.6 | 12.8 | 26.8 | 14.7 | 4.3 | 0 | 0 |  | 32.93924 | 3677.222 | 0.013 | 21502700 | 46.97981 | 3.6953125 | 1.242377 | 363.5854 | 0.7
126 | 1104586 | 15 | 4.56 | 0.3 | 0.26 | 0.07 | 0.005 | 1358 | 310 | 102 | 13.426 | 0 | 2.501 | 0 | 4.434 | 0 | 0.589 | 0 | 0 | 0 | 0 | 0 | 21392 | 0.048 | 0.083 | 0.007 | 0.022 | 1632 | 36.4 | 9.7 | 30.6 | 12 | 3.3 | 0 | 0 |  | 27.94795 | 4846.625 | 0.013 | 44998084 | 25.44511 | 4.989691 | 1.776416 | 372.6394 | 0.43125
127 | 1104591 | 25 | 4.57 | 0.44 | 0.29 | 0.071 | 0.03 | 1362 | 310 | 100 | 17.279 | 0 | 2.492 | 0 | 4.366 | 0 | 0.307 | 0 | 0 | 0 | 0 | 0 | 22457 | 0.053 | 0.071 | 0.01 | 0.028 | 1636 | 33.2 | 11.9 | 28.2 | 13.6 | 3.2 | 0 | 0 |  | 30.53321 | 5684.428 | 0.013 | 27997692 | 20.78984 | 3.932774 | 1.568211 | 376.1506 | 0.3875
128 | 1104592 | 12 | 4.77 | 0.43 | 0.24 | 0.061 | 0.005 | 1350 | 290 | 88 | 17.907 | 0 | 2.497 | 0 | 4.348 | 0 | 0.651 | 0 | 0 | 0 | 0 | 0 | 20845 | 0.038 | 0.063 | 0.006 | 0.011 | 1682 | 36.8 | 9.3 | 30.2 | 12.6 | 2.7 | 0 | 0 |  | 37.17843 | 3973.578125 | 0.013 | 26849932 | 34.53551 | 5.311828 | 1.15992 | 334.1093 | 0.61875
129 | 1104593 | 8 | 4.87 | 0.56 | 0.3 | 0.066 | 0.005 | 1406 | 290 | 91 | 17.928 | 0 | 2.491 | 0 | 4.371 | 0 | 0.607 | 0 | 0 | 0 | 0 | 0 | 20394 | 0.047 | 0.082 | 0.008 | 0.01 | 1684 | 40.1 | 10.8 | 26.6 | 16.2 | 2.9 | 0 | 0 |  | 38.99683 | 3250.294 | 0.013 | 10484184 | 26.32539 | 5.212963 | 1.178342 | 341.418 | 0.8312501
130 | 1104600 | 9 | 4.8 | 0.5 | 0.29 | 0.067 | 0.005 | 1385 | 300 | 112 | 14.06 | 0 | 2.507 | 2.019 | 4.379 | 0 | 0.303 | 0 | 0 | 0 | 0 | 0 | 21699 | 0.044 | 0.07 | 0.011 | 0.022 | 1668 | 33.1 | 12.7 | 28.9 | 12.6 | 3.3 | 0 | 0 |  | 31.08571 | 4475.419 | 0.013 | 4488811.5 | 22.40857 | 3.598425 | 1.369799 | 374.4113 | 0.4
131 | 1104601 | 12 | 4.77 | 0.57 | 0.31 | 0.065 | 0.01 | 1393 | 300 | 110 | 14.054 | 0 | 2.503 | 3.012 | 4.38 | 0 | 0.306 | 0 | 0 | 0 | 0 | 0 | 21571 | 0.042 | 0.068 | 0.007 | 0.019 | 1657 | 30.4 | 10.8 | 30.9 | 13.4 | 3.3 | 0 | 0 |  | 41.41925 | 3673.811 | 0.013 | -4747299 | 37.21291 | 4.055555 | 1.109096 | 368.5611 | 0.6687502
132 | 1104602 | 14 | 4.7 | 0.66 | 0.32 | 0.069 | 0.005 | 1370 | 290 | 90 | 19.782 | 0 | 2.499 | 0 | 4.387 | 0 | 0.306 | 0 | 0 | 0 | 0 | 0 | 20389 | 0.051 | 0.053 | 0.005 | 0.014 | 1657 | 34.6 | 11.4 | 30.2 | 14 | 2.7 | 0 | 0 |  | 41.3889 | 3249.497 | 0.013 | 47752700 | 17.18221 | 4.263158 | 1.203275 | 336.3925 | 0.6500001
133 | 1104603 | 11 | 4.71 | 0.55 | 0.25 | 0.06 | 0.005 | 1340 | 305 | 106 | 13.41 | 0 | 2.498 | 2.006 | 4.364 | 0 | 0.295 | 0 | 0 | 0 | 0 | 0 | 21152 | 0.055 | 0.064 | 0.01 | 0.033 | 1637 | 31.7 | 13 | 30.5 | 14.3 | 3.4 | 0 | 0 |  | 33.00062 | 3767.7 | 0.013 | 4974922.5 | 35.32402 | 3.538461 | 1.200438 | 372.9594 | 0.5000001
134 | 1104604 | 5 | 4.63 | 0.33 | 0.28 | 0.07 | 0.005 | 1400 | 290 | 90 | 19.79 | 0 | 2.491 | 0 | 4.354 | 0 | 0.299 | 0 | 0 | 0 | 0 | 0 | 19695 | 0.051 | 0.086 | 0.006 | 0.011 | 1650 | 41 | 10.9 | 28.4 | 13.9 | 3 | 0 | 0 |  | 25.96049 | 4246.734375 | 0.013 | 21678244 | 6.722608 | 5.036697 | 1.834066 | 351.1619 | 0.3375
135 | 1104606 | 9 | 4.75 | 0.62 | 0.25 | 0.06 | 0.005 | 1330 | 305 | 106 | 13.4 | 0 | 2.491 | 1.003 | 4.411 | 0 | 0.348 | 0 | 0 | 0 | 0 | 0 | 22574 | 0.046 | 0.051 | 0.01 | 0.023 | 1646 | 31.2 | 13.5 | 30.1 | 14.4 | 3.2 | 0 | 0 |  | 35.63772 | 4691.159 | 0.013 | 8080631 | 33.33131 | 3.377778 | 1.124422 | 374.848 | 0.6187501
136 | 1104613 | 8 | 4.7 | 0.77 | 0.27 | 0.062 | 0.005 | 1414 | 295 | 116 | 13.405 | 0 | 2.506 | 0.966 | 4.422 | 0 | 0.297 | 0 | 0 | 0 | 0 | 0 | 20779 | 0.047 | 0.058 | 0.011 | 0.027 | 1681 | 34.9 | 15.7 | 27.9 | 13 | 3.3 | 0 | 0 |  | 36.03294 | 3376.587 | 0.013 | -4747299 | 31.27403 | 3.050956 | 1.105877 | 369.0894 | 0.7
137 | 1104615 | 12 | 4.77 | 0.68 | 0.33 | 0.067 | 0.005 | 1402 | 295 | 116 | 13.43 | 0 | 2.505 | 0.992 | 4.346 | 0 | 0.291 | 0 | 0 | 0 | 0 | 0 | 21561 | 0.064 | 0.081 | 0.01 | 0.023 | 1637 | 32.6 | 13.7 | 30.2 | 14.4 | 3.9 | 0 | 0 |  | 36.84726 | 4076.376 | 0.013 | 44836036 | 34.95375 | 3.430657 | 1.198304 | 366.7534 | 0.7062501
138 | 1104619 | 12 | 4.99 | 0.7 | 0.26 | 0.059 | 0.005 | 1387 | 295 | 117 | 13.443 | 0 | 2.489 | 4.023 | 4.396 | 0 | 0.291 | 0 | 0 | 0 | 0 | 0 | 21459 | 0.069 | 0.104 | 0.012 | 0.018 | 1680 | 34.7 | 14.1 | 27.9 | 14.4 | 3.9 | 0 | 0 |  | 36.98712 | 3520.617 | 0.013 | -10000000 | 54.50067 | 3.482269 | 1.001587 | 363.3223 | 0.6625
139 | 1104623 | 10 | 4.67 | 0.63 | 0.32 | 0.072 | 0.005 | 1362 | 297 | 115 | 13.784 | 0 | 2.495 | 1.997 | 4.328 | 0 | 0.33 | 0 | 0 | 0 | 0 | 0 | 21077 | 0.053 | 0.08 | 0.009 | 0.018 | 1647 | 36.2 | 14 | 29.5 | 11.3 | 3.8 | 0 | 0 |  | 34.18105 | 3951.9375 | 0.013 | 33169366 | 31.25726 | 3.392857 | 1.416762 | 358.7879 | 0.56875
140 | 1104624 | 11 | 4.67 | 0.63 | 0.32 | 0.072 | 0.005 | 1360 | 295 | 116 | 13.774 | 0 | 2.495 | 1.004 | 4.336 | 0 | 0.332 | 0 | 0 | 0 | 0 | 0 | 21687 | 0.049 | 0.057 | 0.008 | 0.023 | 1632 | 32.9 | 13.6 | 32.2 | 12.9 | 3.6 | 0 | 0 |  | 34.84352 | 4405.171875 | 0.013 | 39002696 | 21.21735 | 3.367647 | 1.39976 | 368.8328 | 0.5812501
141 | 1104625 | 11 | 4.65 | 0.57 | 0.3 | 0.066 | 0.005 | 1391 | 295 | 81 | 17.702 | 0 | 2.492 | 0 | 4.349 | 0 | 0.654 | 0 | 0 | 0 | 0 | 0 | 19585 | 0.056 | 0.121 | 0.01 | 0.013 | 1664 | 42.9 | 13.3 | 24.8 | 13.8 | 3.5 | 0 | 0 |  | 32.73601 | 3121.359375 | 0.013 | 24567910 | 30.73478 | 4.263158 | 1.338221 | 344.8307 | 0.6374999
142 | 1104626 | 9 | 4.82 | 0.56 | 0.25 | 0.062 | 0.005 | 1417 | 295 | 82 | 17.713 | 0 | 2.491 | 5.978 | 4.364 | 0 | 0.335 | 0 | 0 | 0 | 0 | 0 | 20636 | 0.066 | 0.097 | 0.01 | 0.014 | 1722 | 39.3 | 12.1 | 29.1 | 13.6 | 2.9 | 0 | 0 |  | 36.03305 | 3579.056 | 0.013 | 11699464 | 34.34222 | 4.371901 | 1.122282 | 340.327 | 0.50625
143 | 1104628 | 7 | 4.78 | 0.58 | 0.25 | 0.06 | 0.005 | 1363 | 295 | 116 | 18.709 | 0 | 2.5 | 0 | 4.342 | 0 | 0.333 | 0 | 0 | 0 | 0 | 0 | 21752 | 0.042 | 0.062 | 0.004 | 0.016 | 1629 | 40 | 10.8 | 32.2 | 11.2 | 3.1 | 0 | 0 |  | 40.97626 | 4044.512 | 0.013 | 4002701.5 | 39.31338 | 4.740741 | 1.119375 | 370.0056 | 0.7375001
144 | 1104629 | 7 | 4.62 | 0.71 | 0.27 | 0.062 | 0.005 | 1401 | 296 | 115 | 14.149 | 0 | 2.482 | 1.993 | 4.339 | 0 | 0.333 | 0 | 0 | 0 | 0 | 0 | 21277 | 0.039 | 0.06 | 0.005 | 0.019 | 1623 | 35.9 | 10.8 | 32.7 | 14.9 | 3.4 | 0 | 0 |  | 45.68582 | 3324.53125 | 0.013 | 21502700 | 52.47775 | 4.703704 | 1.02529 | 371.2513 | 1.075
145 | 1104634 | 14 | 4.88 | 0.56 | 0.28 | 0.064 | 0.005 | 1397 | 292 | 90 | 24.061 | 0 | 2.489 | 0 | 4.382 | 0 | 0.308 | 0 | 0 | 0 | 0 | 0 | 19860 | 0.043 | 0.114 | 0.012 | 0.012 | 1733 | 40 | 12 | 29.6 | 12.5 | 3.2 | 0 | 0 |  | 35.79095 | 2637.65625 | 0.013 | 12752701 | 39.15373 | 4.375 | 1.146103 | 328.3254 | 0.4750001
146 | 1104639 | 6 | 4.57 | 0.65 | 0.32 | 0.067 | 0.017 | 1361 | 307 | 106 | 13.498 | 0 | 2.497 | 0 | 4.382 | 0 | 0.302 | 0 | 0 | 0 | 0 | 0 | 20504 | 0.058 | 0.095 | 0.014 | 0.03 | 1638 | 38.1 | 15.8 | 23.4 | 14.9 | 4.2 | 0 | 0 |  | 31.97692 | 3684.3125 | 0.013 | 39002696 | 33.00257 | 3.35443 | 1.329858 | 362.4051 | 0.70625
147 | 1104640 | 11 | 4.74 | 0.39 | 0.3 | 0.068 | 0.024 | 1397 | 310 | 102 | 13.44 | 0 | 2.492 | 1.001 | 4.389 | 0 | 0.298 | 0 | 0 | 0 | 0 | 0 | 20885 | 0.054 | 0.095 | 0.013 | 0.024 | 1658 | 38 | 14.7 | 24.6 | 14.9 | 3.9 | 0 | 0 |  | 25.15518 | 4209.633 | 0.013 | 39002696 | 28.16363 | 3.598639 | 1.707464 | 368.3437 | 0.3875
148 | 1104641 | 216 | 4.73 | 0.66 | 0.26 | 0.06 | 0.005 | 1418 | 297 | 116 | 13.433 | 0 | 2.494 | 0.997 | 4.355 | 0 | 0.609 | 0 | 0 | 0 | 0 | 0 | 21505 | 0.057 | 0.101 | 0.015 | 0.017 | 1673 | 37.9 | 14.9 | 29.2 | 10.9 | 4 | 0 | 0 |  | 33.0632 | 4132.992 | 0.013 | 44374700 | 46.65035 | 3.275168 | 1.049368 | 376.3942 | 0.6125
149 | 1104646 | 15 | 4.85 | 0.48 | 0.24 | 0.054 | 0.021 | 1437 | 295 | 116 | 17.764 | 0 | 2.496 | 0.99 | 4.337 | 0 | 0 | 0 | 0 | 0 | 0 | 0 | 22098 | 0.06 | 0.088 | 0.008 | 0.03 | 1662 | 38.3 | 13.5 | 27.8 | 13 | 3.6 | 0 | 0 |  | 27.79196 | 5559.028 | 0.013 | 55044372 | 36.41832 | 3.8 | 1.29406 | 375.2501 | 0.35
150 | 1104647 | 9 | 4.67 | 0.87 | 0.33 | 0.065 | 0.012 | 1376 | 297 | 115 | 13.8 | 0 | 2.493 | 1.004 | 4.343 | 0 | 0.344 | 0 | 0 | 0 | 0 | 0 | 21990 | 0.065 | 0.095 | 0.012 | 0.023 | 1644 | 34.6 | 14.4 | 27 | 16.2 | 4.4 | 0 | 0 |  | 43.14625 | 4157.484375 | 0.013 | 36086032 | 51.8203 | 3.527778 | 0.9911774 | 367.0782 | 1.0375
151 | 1104650 | 9 | 4.78 | 0.54 | 0.26 | 0.057 | 0.005 | 1416 | 295 | 114 | 13.785 | 0 | 2.501 | 0.986 | 4.336 | 0 | 0.335 | 0 | 0 | 0 | 0 | 0 | 21481 | 0.058 | 0.07 | 0.012 | 0.03 | 1641 | 35.5 | 17.2 | 25.1 | 14.8 | 3.8 | 0 | 0 |  | 25.6139 | 5034.609375 | 0.013 | 53586036 | 29.97974 | 2.924418 | 1.331907 | 371.6302 | 0.34375
152 | 1104655 | 16 | 4.59 | 0.71 | 0.33 | 0.068 | 0.005 | 1392 | 294 | 115 | 14.178 | 0 | 2.492 | 0 | 4.347 | 0 | 0.615 | 0 | 0 | 0 | 0 | 0 | 21296 | 0.043 | 0.082 | 0.013 | 0.014 | 1657 | 39.1 | 13.7 | 28.9 | 12 | 3.8 | 0 | 0 |  | 38.35117 | 4026.275 | 0.013 | 12752701 | 32.59173 | 3.729927 | 1.116803 | 369.329 | 0.8687501
153 | 1104656 | 13 | 4.76 | 0.62 | 0.27 | 0.06 | 0.015 | 1429 | 290 | 91 | 18.117 | 0 | 2.494 | 2 | 4.327 | 0 | 0.609 | 0 | 0 | 0 | 0 | 0 | 20578 | 0.057 | 0.102 | 0.01 | 0.02 | 1666 | 44.7 | 15.5 | 22 | 11.3 | 3.2 | 0 | 0 |  | 28.38945 | 4244.212 | 0.013 | 27997692 | 30.47506 | 3.612903 | 1.333122 | 352.0637 | 0.4125
154 | 1104658 | 14 | 4.59 | 0.74 | 0.33 | 0.069 | 0.016 | 1409 | 299 | 111 | 15.767 | 0 | 2.495 | 0.986 | 6.576 | 0 | 0.617 | 0 | 0 | 0 | 0 | 0 | 21221 | 0.057 | 0.084 | 0.013 | 0.03 | 1660 | 38.4 | 16.3 | 23.3 | 16 | 3.5 | 0 | 0 |  | 33.71931 | 4244.2 | 0.013 | 10914039 | 19.0285 | 3.337424 | 1.271054 | 378.1809 | 0.5500001
155 | 1104660 | 19 | 4.6 | 0.66 | 0.27 | 0.06 | 0.015 | 1419 | 301 | 111 | 15.814 | 0 | 2.503 | 3.021 | 4.361 | 0 | 0.612 | 0 | 0 | 0 | 0 | 0 | 23022 | 0.06 | 0.084 | 0.012 | 0.034 | 1670 | 37.4 | 15.5 | 24.6 | 15.8 | 3.2 | 0 | 0 |  | 32.42955 | 6151.19 | 0.013 | 79376912 | 26.1469 | 3.432258 | 1.164691 | 379.5198 | 0.53125
156 | 1104661 | 8 | 4.85 | 0.56 | 0.26 | 0.059 | 0.016 | 1413 | 302 | 113 | 14.2 | 0 | 2.495 | 1.01 | 4.396 | 0 | 0.608 | 0 | 0 | 0 | 0 | 0 | 21799 | 0.05 | 0.1 | 0.012 | 0.023 | 1656 | 37.5 | 14.3 | 26.8 | 14 | 4.1 | 0 | 0 |  | 29.17393 | 4325.739 | 0.013 | 28308262 | 45.41 | 3.601398 | 1.262819 | 375.9802 | 0.4875
157 | 1104664 | 19 | 4.65 | 0.38 | 0.34 | 0.061 | 0.01 | 1372 | 307 | 106 | 13.487 | 0 | 2.494 | 0 | 4.424 | 0 | 0.588 | 0 | 0 | 0 | 0 | 0 | 21021 | 0.057 | 0.075 | 0.008 | 0.02 | 1637 | 35.3 | 11.8 | 32.2 | 13.8 | 3.7 | 0 | 0 |  | 27.46418 | 4171.354 | 0.013 | 30738816 | 5.715568 | 4.161017 | 1.529661 | 380.6799 | 0.4375
158 | 1104671 | 14 | 4.6 | 0.48 | 0.25 | 0.066 | 0.01 | 1389 | 301 | 115 | 13.444 | 0 | 1.391 | 0 | 4.494 | 0 | 0.6 | 0 | 0 | 0 | 0 | 0 | 21876 | 0.054 | 0.083 | 0.014 | 0.03 | 1650 | 35.2 | 14.1 | 28.9 | 15.5 | 4.1 | 0 | 0 |  | 26.86734 | 5366.456 | 0.013 | 50102252 | 35.35162 | 3.595745 | 1.480126 | 377.1478 | 0.5062501
159 | 1104672 | 12 | 4.73 | 0.53 | 0.25 | 0.063 | 0.037 | 1410 | 300 | 110 | 13.439 | 0 | 1.395 | 0 | 4.501 | 0 | 0.299 | 0 | 0 | 0 | 0 | 0 | 19716 | 0.039 | 0.068 | 0.01 | 0.037 | 1643 | 33.4 | 12.6 | 33.7 | 13.7 | 3.8 | 0 | 0 |  | 32.42702 | 2310.46875 | 0.013 | -7177854.5 | 39.53494 | 3.738095 | 1.28959 | 365.3914 | 0.6375
160 | 1104676 | 12 | 4.61 | 0.57 | 0.26 | 0.063 | 0.005 | 1400 | 300 | 109 | 13.783 | 0 | 1.393 | 4.199 | 4.46 | 0 | 0.334 | 0 | 0 | 0 | 0 | 0 | 21485 | 0.041 | 0.06 | 0.009 | 0.024 | 1653 | 31.4 | 13 | 33.7 | 15.3 | 3.5 | 0 | 0 |  | 33.63312 | 4263.43 | 0.013 | 44836032 | 32.42649 | 3.592308 | 1.255499 | 364.2166 | 0.5125001
161 | 1104678 | 12 | 4.51 | 0.39 | 0.25 | 0.065 | 0.01 | 1395 | 295 | 116 | 15.001 | 0 | 1.397 | 4.19 | 4.456 | 0 | 0.334 | 0 | 0 | 0 | 0 | 0 | 21575 | 0.04 | 0.053 | 0.007 | 0.032 | 1628 | 36.3 | 11.2 | 34.5 | 10 | 3.4 | 0 | 0 |  | 28.64417 | 5461.171875 | 0.013 | 41433256 | 21.28442 | 4.133929 | 1.52804 | 372.1198 | 0.3
162 | 1104679 | 9 | 4.85 | 0.6 | 0.24 | 0.057 | 0.019 | 1460 | 295 | 116 | 17.751 | 0 | 1.401 | 4.439 | 4.445 | 0 | 0 | 0 | 0 | 0 | 0 | 0 | 20493 | 0.036 | 0.043 | 0.006 | 0.027 | 1672 | 38.5 | 11.4 | 32.2 | 11.4 | 2.9 | 0 | 0 |  | 40.28706 | 2721.727 | 0.013 | -10000000 | 34.44601 | 4.377193 | 1.032432 | 362.8733 | 0.65625
163 | 1104682 | 10 | 4.57 | 0.58 | 0.27 | 0.066 | 0.033 | 1431 | 296 | 115 | 15.765 | 0 | 1.401 | 0 | 4.482 | 0 | 0.678 | 0 | 0 | 0 | 0 | 0 | 20644 | 0.046 | 0.071 | 0.009 | 0.026 | 1655 | 33.7 | 11.9 | 31.5 | 15.2 | 3.8 | 0 | 0 |  | 37.20303 | 3515.931 | 0.013 | 24419366 | 44.91959 | 4.109244 | 1.216571 | 360.5184 | 0.7437501
164 | 1104684 | 21 | 4.59 | 0.75 | 0.3 | 0.067 | 0.025 | 1421 | 290 | 93 | 17.72 | 0 | 2.5 | 0 | 4.405 | 0 | 0.602 | 0 | 0 | 0 | 0 | 0 | 20935 | 0.045 | 0.073 | 0.005 | 0.027 | 1660 | 35.3 | 11.3 | 31 | 16.4 | 3.1 | 0 | 0 |  | 48.88338 | 3271.09375 | 0.013 | 22650460 | 39.36332 | 4.575221 | 1.02345 | 345.918 | 1.0375
165 | 1104685 | 7 | 4.6 | 0.64 | 0.24 | 0.062 | 0.034 | 1386 | 299 | 111 | 12.209 | 0 | 2.498 | 0 | 4.179 | 0 | 0.602 | 0 | 0 | 0 | 0 | 0 | 20972 | 0.035 | 0.074 | 0.012 | 0.026 | 1654 | 33.7 | 11.5 | 31.1 | 16.7 | 3.6 | 0 | 0 |  | 39.7639 | 3342.413 | 0.013 | -4747299 | 55.8436 | 4.382609 | 1.018237 | 368.3732 | 1.0625
166 | 1104687 | 17 | 4.88 | 0.73 | 0.29 | 0.065 | 0.024 | 1420 | 301 | 111 | 12.21 | 0 | 2.503 | 0 | 3.968 | 0 | 0.6 | 0 | 0 | 0 | 0 | 0 | 21828 | 0.043 | 0.078 | 0.012 | 0.026 | 1661 | 31.2 | 13.5 | 30 | 17.4 | 4.2 | 0 | 0 |  | 40.25944 | 3171.881 | 0.013 | 42405484 | 49.7902 | 3.6 | 1.064224 | 365.0036 | 1.0375
167 | 1104693 | 10 | 4.97 | 0.49 | 0.24 | 0.057 | 0.021 | 1431 | 300 | 110 | 14.166 | 0 | 2.5 | 0 | 4.357 | 0 | 0.306 | 0 | 0 | 0 | 0 | 0 | 21041 | 0.05 | 0.099 | 0.01 | 0.021 | 1645 | 37.2 | 12.2 | 27.8 | 15.6 | 4.4 | 0 | 0 |  | 32.02031 | 3484.916 | 0.013 | 39974920 | 54.71934 | 4.327869 | 1.184264 | 368.3753 | 0.66875
168 | 1104694 | 28 | 4.97 | 0.4 | 0.23 | 0.055 | 0.022 | 1416 | 301 | 110 | 14.184 | 0 | 2.498 | 0 | 4.365 | 0 | 0.302 | 0 | 0 | 0 | 0 | 0 | 21341 | 0.045 | 0.08 | 0.011 | 0.028 | 1646 | 35.4 | 12.4 | 30.4 | 14.8 | 4 | 0 | 0 |  | 26.66027 | 4001.4375 | 0.013 | 39002696 | 38.70162 | 4.048387 | 1.292849 | 372.9587 | 0.4
169 | 1104695 | 14 | 4.89 | 0.49 | 0.25 | 0.059 | 0.01 | 1375 | 301 | 111 | 13.787 | 0 | 2.497 | 1.105 | 3.961 | 0 | 0.295 | 0 | 0 | 0 | 0 | 0 | 21939 | 0.043 | 0.092 | 0.02 | 0.031 | 1667 | 38 | 14.7 | 26.9 | 14.2 | 3.7 | 0 | 0 |  | 26.4049 | 4833.436 | 0.013 | 21583718 | 30.93392 | 3.551021 | 1.111738 | 375.304 | 0.43125
170 | 1104696 | 11 | 4.93 | 0.39 | 0.23 | 0.056 | 0.01 | 1400 | 300 | 112 | 14.195 | 0 | 2.503 | 0.108 | 3.976 | 0 | 0.303 | 0 | 0 | 0 | 0 | 0 | 21691 | 0.045 | 0.07 | 0.009 | 0.018 | 1624 | 32.4 | 10.2 | 34.7 | 15.4 | 3.5 | 0 | 0 |  | 31.50977 | 4100.955 | 0.013 | 30252700 | 39.06456 | 4.686275 | 1.190792 | 372.9728 | 0.5500001
171 | 1104697 | 26 | 4.64 | 0.57 | 0.35 | 0.067 | 0.01 | 1440 | 303 | 112 | 14.181 | 0 | 2.482 | 1.001 | 4.015 | 0 | 0.29 | 0 | 0 | 0 | 0 | 0 | 21467 | 0.054 | 0.061 | 0.007 | 0.027 | 1676 | 36.4 | 13.7 | 30.4 | 12.6 | 3.4 | 0 | 0 |  | 32.82329 | 4326.942 | 0.013 | 53586040 | 6.289107 | 3.576642 | 1.443789 | 379.9368 | 0.59375
172 | 1104700 | 23 | 4.81 | 0.45 | 0.31 | 0.068 | 0.023 | 1398 | 300 | 109 | 14.157 | 0 | 2.477 | 0.108 | 3.978 | 0 | 0.431 | 0 | 0 | 0 | 0 | 0 | 20727 | 0.058 | 0.084 | 0.011 | 0.031 | 1652 | 39.7 | 14.2 | 25.5 | 12.5 | 3.9 | 0 | 0 |  | 26.51425 | 4015.856 | 0.013 | -4099152.5 | 19.25879 | 3.676056 | 1.63862 | 377.5913 | 0.4625
173 | 1104701 | 16 | 4.74 | 0.47 | 0.26 | 0.063 | 0.03 | 1346 | 300 | 110 | 13.736 | 0 | 2.486 | 1.003 | 3.962 | 0 | 0.668 | 0 | 0 | 0 | 0 | 0 | 20989 | 0.043 | 0.117 | 0.01 | 0.022 | 1648 | 34.2 | 10.6 | 32.3 | 13.4 | 5.7 | 0 | 0 |  | 35.30005 | 3345.122 | 0.013 | -10000000 | 69.01934 | 4.490566 | 1.188719 | 368.1959 | 0.6750001
174 | 1104702 | 8 | 4.69 | 0.37 | 0.29 | 0.068 | 0.029 | 1380 | 301 | 110 | 13.756 | 0 | 2.494 | 0 | 3.964 | 0 | 0 | 0 | 0 | 0 | 0 | 0 | 20920 | 0.048 | 0.082 | 0.007 | 0.034 | 1647 | 35.3 | 11.4 | 32 | 12.2 | 4.4 | 0 | 0 |  | 27.18294 | 4478.1875 | 0.013 | 36572148 | 32.28512 | 4.166667 | 1.734434 | 363.5862 | 0.40625
175 | 1104706 | 21 | 4.76 | 0.47 | 0.25 | 0.058 | 0.019 | 1428 | 301 | 110 | 13.76 | 0 | 2.491 | 2 | 3.957 | 0 | 0.337 | 0 | 0 | 0 | 0 | 0 | 21006 | 0.056 | 0.079 | 0.01 | 0.029 | 1755 | 38.9 | 12.8 | 28.7 | 10.9 | 3.6 | 0 | 0 |  | 27.94746 | 4234.022 | 0.013 | -10000000 | 37.76917 | 3.890625 | 1.348629 | 361.3065 | 0.4125
176 | 1104707 | 11 | 4.83 | 0.55 | 0.31 | 0.067 | 0.018 | 1355 | 290 | 90 | 19.648 | 0 | 2.488 | 0 | 3.975 | 0 | 0.347 | 0 | 0 | 0 | 0 | 0 | 20069 | 0.041 | 0.079 | 0.006 | 0.015 | 1648 | 41.8 | 10.9 | 30.4 | 12.5 | 3.2 | 0 | 0 |  | 37.64943 | 2916.277 | 0.013 | 39151240 | 27.0575 | 4.981651 | 1.27374 | 330.9098 | 0.6937501
177 | 1104713 | 14 | 4.84 | 0.51 | 0.29 | 0.066 | 0.019 | 1396 | 298 | 111 | 14.208 | 0 | 2.494 | 3.054 | 3.99 | 0 | 0.606 | 0 | 0 | 0 | 0 | 0 | 22109 | 0.037 | 0.053 | 0.008 | 0.019 | 1632 | 34.1 | 10.8 | 34.7 | 14.8 | 3.3 | 0 | 0 |  | 37.02546 | 4076.347 | 0.013 | 39002696 | 23.44246 | 4.527778 | 1.231531 | 366.6599 | 0.6812501
178 | 1104715 | 27 | 4.64 | 0.58 | 0.31 | 0.068 | 0.018 | 1400 | 299 | 110 | 14.176 | 0 | 2.497 | 0.519 | 3.985 | 0 | 0.594 | 0 | 0 | 0 | 0 | 0 | 21638 | 0.054 | 0.049 | 0.019 | 0.037 | 1701 | 32.5 | 21.2 | 25.2 | 15 | 3.6 | 0 | 0 |  | 25.5943 | 5105.216 | 0.013 | 39002696 | 33.36056 | 2.240566 | 1.392982 | 377.0588 | 0.31875
179 | 1104717 | 16 | 4.85 | 0.52 | 0.24 | 0.057 | 0.018 | 1421 | 302 | 89 | 18.122 | 0 | 2.497 | 0 | 3.963 | 0 | 0.59 | 0 | 0 | 0 | 0 | 0 | 21069 | 0.061 | 0.099 | 0.014 | 0.025 | 1661 | 40.2 | 15.4 | 23.4 | 14.2 | 3.7 | 0 | 0 |  | 26.61478 | 4115.039 | 0.013 | 42497800 | 35.71202 | 3.532468 | 1.266627 | 360.7196 | 0.4
180 | 1104718 | 38 | 4.81 | 0.56 | 0.25 | 0.06 | 0.02 | 1420 | 303 | 112 | 14.204 | 0 | 2.497 | 1.986 | 3.984 | 0 | 0.297 | 0 | 0 | 0 | 0 | 0 | 21206 | 0.046 | 0.096 | 0.017 | 0.023 | 1704 | 39 | 15.6 | 25.2 | 14.2 | 3.8 | 0 | 0 |  | 27.99823 | 4075.528 | 0.013 | -1830632.5 | 36.44813 | 3.410256 | 1.191122 | 372.9364 | 0.475
181 | 1104722 | 14 | 4.7 | 0.69 | 0.33 | 0.067 | 0.02 | 1419 | 300 | 110 | 13.623 | 0 | 2.498 | 2.706 | 3.913 | 0 | 0.349 | 0 | 0 | 0 | 0 | 0 | 22160 | 0.041 | 0.085 | 0.018 | 0.045 | 1682 | 39.1 | 14.8 | 27.8 | 11 | 3.3 | 0 | 0 |  | 35.09018 | 4709 | 0.013 | 38284824 | 18.48251 | 3.385135 | 1.073213 | 371.8164 | 0.68125
182 | 1104746 | 15 | 4.58 | 0.72 | 0.27 | 0.057 | 0.005 | 1410 | 302 | 112 | 19.758 | 0 | 1.997 | 1 | 3.985 | 0 | 0.313 | 0 | 0 | 0 | 0 | 0 | 22715 | 0.061 | 0.061 | 0.008 | 0.028 | 1671 | 37.9 | 16.7 | 26.9 | 12.8 | 3.2 | 0 | 0 |  | 32.244 | 5714.242 | 0.013 | 27997692 | 20.3653 | 3.035928 | 1.225014 | 381.0392 | 0.4625
183 | 1104747 | 16 | 4.49 | 0.74 | 0.29 | 0.059 | 0.02 | 1380 | 300 | 112 | 14.06 | 0 | 1.995 | 0 | 3.989 | 0 | 0.288 | 0 | 0 | 0 | 0 | 0 | 21643 | 0.045 | 0.06 | 0.008 | 0.042 | 1641 | 33 | 12 | 32.7 | 15 | 3.4 | 0 | 0 |  | 43.82023 | 3956.611 | 0.013 | 32683264 | 42.69378 | 4 | 0.9696259 | 370.4452 | 1.0375
184 | 1104748 | 17 | 4.51 | 0.44 | 0.24 | 0.058 | 0.005 | 1360 | 307 | 106 | 19.821 | 0 | 1.992 | 0.107 | 3.966 | 0 | 0.287 | 0 | 0 | 0 | 0 | 0 | 22195 | 0.049 | 0.076 | 0.006 | 0.019 | 1637 | 39 | 11.5 | 28.6 | 14.9 | 3.2 | 0 | 0 |  | 31.47379 | 5756.828125 | 0.013 | 72058232 | 30.05365 | 4.686957 | 1.365923 | 373.8774 | 0.5187501
185 | 1104750 | 17 | 4.75 | 0.51 | 0.27 | 0.06 | 0.005 | 1380 | 302 | 86 | 14.068 | 0 | 1.997 | 0.191 | 3.982 | 0 | 0.297 | 0 | 0 | 0 | 0 | 0 | 21109 | 0.036 | 0.06 | 0.008 | 0.014 | 1661 | 37.6 | 11.2 | 32.9 | 12.6 | 3 | 0 | 0 |  | 36.04412 | 3529.161 | 0.013 | 40067232 | 19.92352 | 4.482142 | 1.172739 | 354.0152 | 0.8125
186 | 1104752 | 32 | 4.65 | 0.53 | 0.27 | 0.059 | 0.01 | 1389 | 301 | 113 | 13.412 | 0 | 1.998 | 0 | 3.978 | 0 | 0.296 | 0 | 0 | 0 | 0 | 0 | 20728 | 0.058 | 0.071 | 0.007 | 0.026 | 1634 | 33.4 | 12.8 | 31 | 13.2 | 3.4 | 0 | 0 |  | 32.36742 | 3756.95 | 0.013 | -1830633.5 | 28.72643 | 3.640625 | 1.284361 | 378.989 | 0.6187499
187 | 1104753 | 9 | 4.54 | 0.38 | 0.25 | 0.061 | 0.005 | 1385 | 312 | 101 | 13.39 | 0 | 1.999 | 0 | 4.013 | 0 | 0.291 | 0 | 0 | 0 | 0 | 0 | 21255 | 0.062 | 0.112 | 0.011 | 0.022 | 1663 | 35.3 | 11.2 | 34.5 | 12.1 | 3.4 | 0 | 0 |  | 28.28931 | 4549.898 | 0.013 | 36434896 | 36.03955 | 4.232143 | 1.421716 | 372.0884 | 0.4875
188 | 1104767 | 23 | 4.79 | 0.38 | 0.25 | 0.062 | 0.005 | 1361 | 302 | 109 | 13.717 | 0 | 2.002 | 0.982 | 3.968 | 0 | 0.328 | 0 | 0 | 0 | 0 | 0 | 20111 | 0.053 | 0.091 | 0.011 | 0.017 | 1684 | 37.8 | 12.3 | 27.5 | 15.2 | 3.7 | 0 | 0 |  | 26.04618 | 3550.848 | 0.013 | -10000000 | 33.21095 | 4.308943 | 1.540861 | 356.9723 | 0.475
189 | 1104769 | 10 | 4.88 | 0.48 | 0.25 | 0.058 | 0.019 | 1427 | 300 | 112 | 13.718 | 0 | 2.01 | 2.628 | 3.949 | 0 | 0.575 | 0 | 0 | 0 | 0 | 0 | 22499 | 0.066 | 0.077 | 0.007 | 0.018 | 1662 | 34.2 | 11.6 | 30.4 | 16.1 | 3.6 | 0 | 0 |  | 32.85678 | 5027.12 | 0.013 | 39893916 | 39.20706 | 4.336207 | 1.243921 | 373.6 | 0.6312501
190 | 1104771 | 26 | 4.72 | 0.61 | 0.28 | 0.065 | 0.005 | 1405 | 302 | 112 | 14.158 | 0 | 2 | 2.666 | 3.992 | 0 | 0.333 | 0 | 0 | 0 | 0 | 0 | 22114 | 0.048 | 0.071 | 0.01 | 0.021 | 1666 | 32.3 | 13.1 | 32.4 | 14.9 | 3.8 | 0 | 0 |  | 35.4258 | 4388.247 | 0.013 | 47266600 | 37.14621 | 3.603053 | 1.22498 | 372.5367 | 0.61875
191 | 1104772 | 32 | 4.75 | 0.63 | 0.26 | 0.061 | 0.005 | 1355 | 302 | 113 | 14.048 | 0 | 2 | 1.991 | 3.967 | 0 | 0.323 | 0 | 0 | 0 | 0 | 0 | 22250 | 0.042 | 0.081 | 0.013 | 0.024 | 1687 | 36.5 | 13.6 | 29.8 | 12.3 | 3.3 | 0 | 0 |  | 35.04863 | 4589.0625 | 0.013 | 12752699 | 37.75647 | 3.588235 | 1.092858 | 371.3762 | 0.6812501
192 | 1104773 | 18 | 4.75 | 0.59 | 0.27 | 0.065 | 0.005 | 1405 | 301 | 109 | 14.183 | 0 | 1.998 | 1.244 | 3.991 | 0 | 0.326 | 0 | 0 | 0 | 0 | 0 | 21477 | 0.049 | 0.054 | 0.005 | 0.018 | 1629 | 32.9 | 10.8 | 35.3 | 13.7 | 3.5 | 0 | 0 |  | 40.07707 | 3355.78125 | 0.013 | 35599928 | 42.08924 | 4.314815 | 1.20904 | 369.0551 | 0.8125
193 | 1104775 | 12 | 4.62 | 0.64 | 0.26 | 0.064 | 0.026 | 1427 | 301 | 109 | 20.059 | 0 | 1.995 | 0.107 | 4.019 | 0 | 0.327 | 0 | 0 | 0 | 0 | 0 | 21666 | 0.059 | 0.069 | 0.006 | 0.027 | 1636 | 35.3 | 11.8 | 31 | 15.5 | 3.4 | 0 | 0 |  | 41.68899 | 4130.081 | 0.013 | 68169376 | 43.71348 | 4.305085 | 1.146917 | 366.7485 | 0.7312501
194 | 1104776 | 21 | 4.6 | 0.49 | 0.24 | 0.064 | 0.005 | 1375 | 302 | 110 | 13.744 | 0 | 1.996 | 0.994 | 4.018 | 0 | 0.338 | 0 | 0 | 0 | 0 | 0 | 21189 | 0.054 | 0.068 | 0.012 | 0.025 | 1642 | 35.6 | 12.8 | 32 | 11.4 | 3.9 | 0 | 0 |  | 30.50101 | 4403.339 | 0.013 | 39002696 | 39.77522 | 3.671875 | 1.326408 | 371.2182 | 0.5125
195 | 1104778 | 12 | 4.77 | 0.52 | 0.24 | 0.06 | 0.018 | 1421 | 301 | 111 | 14.17 | 0 | 1.997 | 1.996 | 4.018 | 0 | 0.328 | 0 | 0 | 0 | 0 | 0 | 22670 | 0.093 | 0.11 | 0.016 | 0.027 | 1645 | 38.7 | 15.6 | 23.8 | 14.4 | 3.9 | 0 | 0 |  | 26.20155 | 6234.25 | 0.013 | 60970024 | 41.75964 | 3.403846 | 1.27209 | 381.6375 | 0.425
196 | 1104786 | 42 | 4.73 | 0.5 | 0.27 | 0.063 | 0.027 | 1348 | 303 | 111 | 13.423 | 0 | 2 | 0 | 3.953 | 0 | 0.288 | 0 | 0 | 0 | 0 | 0 | 21676 | 0.051 | 0.075 | 0.009 | 0.025 | 1638 | 32.8 | 12.7 | 31.3 | 14.5 | 4.2 | 0 | 0 |  | 28.95249 | 4504.544 | 0.013 | 25081026 | 40.36256 | 3.724409 | 1.459509 | 380.4845 | 0.50625
197 | 1104788 | 21 | 4.75 | 0.57 | 0.25 | 0.06 | 0.005 | 1427 | 301 | 110 | 13.712 | 0 | 2.006 | 5.008 | 3.958 | 0 | 0.326 | 0 | 0 | 0 | 0 | 0 | 21402 | 0.048 | 0.086 | 0.011 | 0.014 | 1693 | 33.5 | 10.9 | 33.3 | 13.4 | 3.5 | 0 | 0 |  | 41.06 | 3444.384 | 0.013 | 15669368 | 53.64706 | 4.302752 | 0.9653614 | 363.9275 | 0.7562501
198 | 1104789 | 10 | 4.68 | 0.56 | 0.24 | 0.061 | 0.01 | 1431 | 300 | 109 | 13.711 | 0 | 1.997 | 5.016 | 3.944 | 0 | 0.329 | 0 | 0 | 0 | 0 | 0 | 21798 | 0.036 | 0.048 | 0.009 | 0.02 | 1666 | 31.4 | 11.3 | 34.2 | 15.2 | 3.2 | 0 | 0 |  | 38.89641 | 4087.125 | 0.013 | 41919368 | 39.29325 | 4.123894 | 1.067924 | 360.4344 | 0.66875
199 | 1104793 | 13 | 4.69 | 0.51 | 0.23 | 0.059 | 0.026 | 1377 | 302 | 112 | 17.651 | 0 | 1.995 | 1.092 | 3.982 | 0 | 0 | 0 | 0 | 0 | 0 | 0 | 22578 | 0.042 | 0.071 | 0.007 | 0.028 | 1680 | 39.8 | 11.7 | 28.9 | 11.5 | 3.3 | 0 | 0 |  | 34.78397 | 5609.222 | 0.013 | 21016598 | 40.81009 | 4.384615 | 1.218354 | 376.0128 | 0.60625
200 | 1104797 | 10 | 4.9 | 0.5 | 0.24 | 0.056 | 0.021 | 1424 | 299 | 112 | 14.131 | 0 | 2.498 | 0 | 3.994 | 0 | 0.602 | 0 | 0 | 0 | 0 | 0 | 21112 | 0.05 | 0.083 | 0.01 | 0.027 | 1651 | 40 | 13.7 | 27.8 | 10.4 | 3.6 | 0 | 0 |  | 28.52732 | 3793.5625 | 0.013 | 15669366 | 36.49474 | 3.678832 | 1.271634 | 373.7255 | 0.50625
201 | 1104799 | 25 | 4.8 | 0.56 | 0.32 | 0.065 | 0.012 | 1404 | 303 | 110 | 18.081 | 0 | 2.505 | 0 | 3.947 | 0 | 0.593 | 0 | 0 | 0 | 0 | 0 | 21149 | 0.054 | 0.1 | 0.011 | 0.017 | 1643 | 41.8 | 13.5 | 25.5 | 11.6 | 4.5 | 0 | 0 |  | 32.51115 | 3734.12 | 0.013 | 39002696 | 37.86246 | 3.955556 | 1.326243 | 370.2255 | 0.56875
202 | 1104800 | 11 | 4.95 | 0.46 | 0.22 | 0.054 | 0.026 | 1453 | 301 | 111 | 13.752 | 0 | 1.999 | 0 | 3.964 | 0 | 0.616 | 0 | 0 | 0 | 0 | 0 | 20405 | 0.044 | 0.112 | 0.013 | 0.025 | 1653 | 41.8 | 11.2 | 29.2 | 12.9 | 3.1 | 0 | 0 |  | 33.05997 | 2741.921875 | 0.013 | -1481803 | 46.2622 | 4.883928 | 1.031349 | 366.7546 | 0.8374999
203 | 1104801 | 9 | 4.74 | 0.61 | 0.33 | 0.069 | 0.012 | 1400 | 300 | 110 | 12.204 | 0 | 2.505 | 0 | 3.988 | 0 | 0.592 | 0 | 0 | 0 | 0 | 0 | 20690 | 0.065 | 0.108 | 0.015 | 0.024 | 1708 | 41 | 15.8 | 23.3 | 11.3 | 4.4 | 0 | 0 |  | 27.07707 | 3847.046875 | 0.013 | 12752701 | 35.52116 | 3.310127 | 1.521999 | 363.3127 | 0.5625001
204 | 1104802 | 12 | 4.97 | 0.43 | 0.29 | 0.062 | 0.016 | 1382 | 300 | 110 | 14.19 | 0 | 2.002 | 0 | 4.022 | 0 | 0.419 | 0 | 0 | 0 | 0 | 0 | 21325 | 0.047 | 0.103 | 0.013 | 0.023 | 1687 | 40.2 | 12.9 | 27.8 | 9.8 | 4.3 | 0 | 0 |  | 26.73861 | 4065.078125 | 0.013 | 4002700.5 | 35.90471 | 3.875969 | 1.415797 | 366.6687 | 0.45625
205 | 1104805 | 8 | 4.75 | 0.46 | 0.3 | 0.067 | 0.023 | 1379 | 305 | 109 | 11.798 | 0 | 1.994 | 0 | 3.986 | 0 | 0.298 | 0 | 0 | 0 | 0 | 0 | 20167 | 0.114 | 0.12 | 0.01 | 0.023 | 1638 | 40.2 | 12.2 | 27.8 | 9.2 | 3.8 | 0 | 0 |  | 29.30036 | 3497.714 | 0.013 | 21502700 | 40.19151 | 4.049181 | 1.538214 | 364.3982 | 0.65
206 | 1104813 | 14 | 4.64 | 0.47 | 0.3 | 0.068 | 0.019 | 1395 | 301 | 110 | 13.395 | 0 | 1.994 | 0 | 4.017 | 0 | 0.332 | 0 | 0 | 0 | 0 | 0 | 21902 | 0.091 | 0.113 | 0.021 | 0.03 | 1660 | 39.5 | 16.5 | 23 | 11.4 | 3.8 | 0 | 0 |  | 25.42791 | 5988.828125 | 0.013 | 46629736 | 37.38829 | 3.084849 | 1.355221 | 380.2835 | 0.45
207 | 1104815 | 10 | 4.72 | 0.69 | 0.31 | 0.068 | 0.016 | 1361 | 300 | 109 | 13.846 | 0 | 2.001 | 0 | 4.026 | 0 | 0.328 | 0 | 0 | 0 | 0 | 0 | 21266 | 0.057 | 0.067 | 0.008 | 0.019 | 1644 | 35.6 | 11.8 | 32.9 | 9.4 | 3.3 | 0 | 0 |  | 43.60596 | 3090.216 | 0.013 | -3775077 | 36.23301 | 3.813559 | 1.105583 | 368.6338 | 0.9437501
208 | 1104818 | 8 | 4.72 | 0.74 | 0.31 | 0.066 | 0.005 | 1429 | 300 | 117 | 13.787 | 0 | 1.987 | 1.008 | 3.969 | 0 | 0.112 | 0 | 0 | 0 | 0 | 0 | 21816 | 0.068 | 0.094 | 0.009 | 0.016 | 1682 | 36.8 | 13.6 | 28.9 | 11.5 | 3.6 | 0 | 0 |  | 40.86918 | 4076.175 | 0.013 | -4585263 | 40.71026 | 3.551471 | 1.121548 | 380.3229 | 0.93125
209 | 1104819 | 16 | 4.86 | 0.62 | 0.23 | 0.054 | 0.01 | 1427 | 300 | 110 | 13.816 | 0 | 2.046 | 2.964 | 3.993 | 0 | 0.326 | 0 | 0 | 0 | 0 | 0 | 20865 | 0.08 | 0.107 | 0.013 | 0.02 | 1673 | 35.1 | 15 | 26.2 | 14 | 4.1 | 0 | 0 |  | 31.35743 | 3618.773 | 0.013 | 4002700.5 | 55.71987 | 3.273333 | 1.034446 | 370.9893 | 0.5187501
210 | 1104823 | 12 | 4.46 | 0.47 | 0.28 | 0.066 | 0.005 | 1378 | 300 | 109 | 14.125 | 0 | 1.996 | 0.987 | 4.118 | 0 | 0.582 | 0 | 0 | 0 | 0 | 0 | 21807 | 0.061 | 0.086 | 0.011 | 0.028 | 1661 | 37.7 | 13.8 | 26.6 | 14.6 | 3.6 | 0 | 0 |  | 26.2624 | 5962.852 | 0.013 | 53586040 | 21.8904 | 3.789855 | 1.602057 | 373.2785 | 0.44375
211 | 1104824 | 19 | 4.59 | 0.43 | 0.26 | 0.064 | 0.029 | 1379 | 300 | 108 | 14.139 | 0 | 2.497 | 0 | 4.023 | 0 | 0.301 | 0 | 0 | 0 | 0 | 0 | 21221 | 0.041 | 0.058 | 0.011 | 0.04 | 1651 | 34.5 | 13.7 | 31.6 | 12 | 3.8 | 0 | 0 |  | 26.0486 | 4841.041 | 0.013 | 39002696 | 21.85749 | 3.394161 | 1.54535 | 373.2857 | 0.33125
212 | 1104835 | 13 | 4.61 | 0.56 | 0.26 | 0.062 | 0.017 | 1438 | 302 | 109 | 14.187 | 0 | 2 | 2.204 | 3.989 | 0 | 0.493 | 0 | 0 | 0 | 0 | 0 | 21189 | 0.061 | 0.061 | 0.005 | 0.024 | 1613 | 39 | 12.2 | 32.4 | 8.6 | 3.5 | 0 | 0 |  | 35.87497 | 3906.722 | 0.013 | 71086040 | 36.00998 | 3.901639 | 1.279716 | 367.4713 | 0.6625
213 | 1104838 | 11 | 4.84 | 0.62 | 0.27 | 0.06 | 0.005 | 1442 | 302 | 109 | 15.928 | 0 | 2 | 4.137 | 3.982 | 0 | 0.553 | 0 | 0 | 0 | 0 | 0 | 21696 | 0.054 | 0.094 | 0.012 | 0.015 | 1664 | 40.7 | 12.9 | 27.3 | 13.6 | 3.3 | 0 | 0 |  | 37.42742 | 3898.5 | 0.013 | 24419366 | 37.22501 | 4.209303 | 1.047478 | 368.5688 | 0.7500001
214 | 1104840 | 34 | 4.86 | 0.63 | 0.25 | 0.058 | 0.005 | 1389 | 303 | 110 | 20.096 | 0 | 1.993 | 0.051 | 3.994 | 0 | 0.322 | 0 | 0 | 0 | 0 | 0 | 22053 | 0.035 | 0.077 | 0.008 | 0.021 | 1655 | 38.7 | 11.8 | 31.6 | 9.3 | 3.2 | 0 | 0 |  | 41.01986 | 3583.613 | 0.013 | 38354560 | 45.64923 | 4.067797 | 1.020472 | 367.4277 | 0.6562501
215 | 1104845 | 11 | 4.68 | 0.46 | 0.27 | 0.064 | 0.005 | 1418 | 303 | 112 | 17.752 | 0 | 2.004 | 0 | 3.96 | 0 | 0.324 | 0 | 0 | 0 | 0 | 0 | 21574 | 0.05 | 0.072 | 0.007 | 0.019 | 1669 | 37.6 | 13.5 | 29.3 | 12.6 | 3.5 | 0 | 0 |  | 27.41337 | 4854.15 | 0.013 | 39002696 | 18.00558 | 3.718518 | 1.634742 | 375.4006 | 0.3875
216 | 1104846 | 17 | 4.68 | 0.4 | 0.27 | 0.063 | 0.01 | 1361 | 303 | 109 | 13.783 | 0 | 1.999 | 1.975 | 3.965 | 0 | 0 | 0 | 0 | 0 | 0 | 0 | 21689 | 0.04 | 0.058 | 0.006 | 0.018 | 1633 | 35.5 | 9.8 | 37.3 | 9.5 | 3.4 | 0 | 0 |  | 34.18042 | 4405.578125 | 0.013 | 17613806 | 26.01628 | 4.591836 | 1.323621 | 374.2596 | 0.55625
217 | 1104850 | 24 | 4.81 | 0.43 | 0.24 | 0.06 | 0.021 | 1384 | 290 | 91 | 18.119 | 0 | 2.502 | 0 | 4.002 | 0 | 0.594 | 0 | 0 | 0 | 0 | 0 | 20790 | 0.045 | 0.121 | 0.01 | 0.019 | 1670 | 38.3 | 11 | 27.1 | 17.6 | 3.9 | 0 | 0 |  | 31.32267 | 4320.421875 | 0.013 | 68169376 | 50.58378 | 5.081818 | 1.248182 | 339.3774 | 0.575
218 | 1104854 | 18 | 4.67 | 0.44 | 0.27 | 0.062 | 0.019 | 1376 | 301 | 113 | 18.118 | 0 | 2.5 | 0 | 3.981 | 0 | 0.592 | 0 | 0 | 0 | 0 | 0 | 23093 | 0.03 | 0.046 | 0.006 | 0.016 | 1654 | 32.4 | 10.3 | 33.6 | 17.4 | 3.5 | 0 | 0 |  | 33.86328125 | 5665.001 | 0.013 | 71086040 | 26.70341 | 4.834952 | 1.32906 | 372.8647 | 0.5375001
219 | 1104859 | 14 | 4.61 | 0.63 | 0.29 | 0.064 | 0.025 | 1400 | 300 | 110 | 14.833 | 0 | 2.498 | 0.61 | 3.999 | 0 | 0.257 | 0 | 0 | 0 | 0 | 0 | 20684 | 0.054 | 0.062 | 0.008 | 0.02 | 1630 | 38 | 11.9 | 32.9 | 10.5 | 3.5 | 0 | 0 |  | 33.86328125 | 5665.001 | 0.013 | 71086040 | 39.19406 | 4.07563 | 1.296356 | 372.8647 | 0.5375001
220 | 1104862 | 11 | 4.77 | 0.48 | 0.24 | 0.055 | 0.022 | 1394 | 302 | 101 | 14.182 | 0 | 2.002 | 0.506 | 3.992 | 0 | 0.251 | 0 | 0 | 0 | 0 | 0 | 20198 | 0.062 | 0.125 | 0.018 | 0.023 | 1666 | 40.7 | 14.3 | 24.7 | 14.2 | 4 | 0 | 0 |  | 26.691 | 3692.447 | 0.013 | -3775077 | 44.50077 | 3.839161 | 1.085925 | 369.3896 | 0.5312501
221 | 1104866 | 14 | 4.76 | 0.58 | 0.25 | 0.057 | 0.016 | 1434 | 301 | 113 | 13.795 | 0 | 2 | 5.161 | 4.031 | 0 | 0.344 | 0 | 0 | 0 | 0 | 0 | 21628 | 0.065 | 0.099 | 0.014 | 0.028 | 1655 | 38.7 | 14.8 | 28.2 | 12 | 3.4 | 0 | 0 |  | 30.63802 | 4562.15625 | 0.013 | 39002696 | 35.92385 | 3.425676 | 1.09228 | 373.9852 | 0.45625
222 | 1104868 | 20 | 4.95 | 0.45 | 0.23 | 0.056 | 0.01 | 1402 | 304 | 110 | 13.401 | 0 | 2.011 | 0.51 | 4.039 | 0 | 0.038 | 0 | 0 | 0 | 0 | 0 | 21349 | 0.061 | 0.096 | 0.014 | 0.026 | 1656 | 40.1 | 13.6 | 26 | 13.5 | 3.5 | 0 | 0 |  | 26.85573 | 4303.158 | 0.013 | 33317914 | 36.35299 | 3.941176 | 1.246668 | 372.8345 | 0.54375
223 | 1104869 | 7 | 4.79 | 0.63 | 0.3 | 0.067 | 0.021 | 1414 | 300 | 112 | 13.379 | 0 | 2 | 0.513 | 4.017 | 0 | 0.304 | 0 | 0 | 0 | 0 | 0 | 20653 | 0.052 | 0.09 | 0.01 | 0.027 | 1672 | 37.8 | 16.7 | 23.4 | 15.5 | 4.3 | 0 | 0 |  | 26.68789 | 3678.816 | 0.013 | 12752701 | 31.67254 | 3.191617 | 1.648745 | 371.6621 | 0.5312501
224 | 1104872 | 26 | 4.86 | 0.61 | 0.28 | 0.065 | 0.026 | 1425 | 300 | 110 | 15.317 | 0 | 2.005 | 0.512 | 4.039 | 0 | 0.298 | 0 | 0 | 0 | 0 | 0 | 19763 | 0.056 | 0.089 | 0.01 | 0.021 | 1666 | 39.7 | 15.4 | 25.6 | 13.4 | 3.7 | 0 | 0 |  | 27.06418 | 2593.894 | 0.013 | -4585262 | 33.80961 | 3.448052 | 1.574647 | 368.1886 | 0.4625
225 | 1104873 | 21 | 4.87 | 0.55 | 0.29 | 0.065 | 0.027 | 1369 | 305 | 106 | 11.481 | 0 | 1.999 | 0.516 | 4.038 | 0 | 0.294 | 0 | 0 | 0 | 0 | 0 | 20701 | 0.059 | 0.088 | 0.013 | 0.036 | 1697 | 39.5 | 13.2 | 25.9 | 12.8 | 3.9 | 0 | 0 |  | 26.52109 | 3460.948 | 0.013 | -2316744 | 43.77297 | 3.962121 | 1.533471 | 365.8875 | 0.5812501
226 | 1104885 | 10 | 4.82 | 0.53 | 0.22 | 0.054 | 0.01 | 1434 | 301 | 111 | 14.053 | 0 | 2.499 | 2.415 | 4.046 | 0 | 0.514 | 0 | 0 | 0 | 0 | 0 | 22010 | 0.043 | 0.058 | 0.007 | 0.027 | 1641 | 32.8 | 11.6 | 33.3 | 14.8 | 3.2 | 0 | 0 |  | 35.79052 | 4092.484375 | 0.013 | 44836032 | 41.54096 | 4.103448 | 1.071172 | 370.4035 | 0.625
227 | 1104890 | 13 | 4.71 | 0.44 | 0.23 | 0.06 | 0.026 | 1407 | 303 | 113 | 15.351 | 0 | 1.991 | 1.111 | 4.054 | 0 | 0.311 | 0 | 0 | 0 | 0 | 0 | 20676 | 0.07 | 0.104 | 0.012 | 0.022 | 1637 | 38.4 | 15 | 24.4 | 13 | 3.9 | 0 | 0 |  | 25.76918 | 4361.34375 | 0.013 | 21529700 | 51.78971 | 3.426667 | 1.449946 | 376.184 | 0.375
228 | 1104891 | 10 | 4.77 | 0.61 | 0.33 | 0.064 | 0.017 | 1419 | 301 | 111 | 14.045 | 0 | 1.996 | 1.097 | 4.056 | 0 | 0.307 | 0 | 0 | 0 | 0 | 0 | 21464 | 0.072 | 0.122 | 0.018 | 0.03 | 1652 | 39 | 14.1 | 22.1 | 15 | 3.5 | 0 | 0 |  | 32.72754 | 4628.175 | 0.013 | 27660112 | 31.15158 | 3.829787 | 1.096256 | 376.2055 | 0.74375
229 | 1104892 | 16 | 4.85 | 0.55 | 0.24 | 0.06 | 0.024 | 1439 | 301 | 110 | 15.962 | 0 | 1.996 | 1.988 | 4.025 | 0 | 0.292 | 0 | 0 | 0 | 0 | 0 | 21401 | 0.065 | 0.076 | 0.006 | 0.023 | 1653 | 38.3 | 13.3 | 28 | 11.1 | 3.1 | 0 | 0 |  | 32.34665 | 4079.566 | 0.013 | 35152088 | 33.35172 | 3.714286 | 1.334354 | 372.6896 | 0.51875
230 | 1104896 | 10 | 4.77 | 0.62 | 0.25 | 0.058 | 0.01 | 1437 | 297 | 115 | 11.491 | 0 | 2.008 | 4.452 | 4.013 | 0 | 0.303 | 0 | 0 | 0 | 0 | 0 | 21826 | 0.087 | 0.193 | 0.022 | 0.027 | 1677 | 35 | 16 | 22.1 | 14.4 | 6 | 0 | 0 |  | 29.30939 | 5251.881 | 0.013 | 47752704 | 77.3664 | 3.0875 | 0.9124187 | 366.8737 | 0.475
231 | 1104899 | 20 | 4.81 | 0.53 | 0.25 | 0.057 | 0.021 | 1428 | 295 | 116 | 13.392 | 0 | 1.998 | 0.504 | 4.064 | 0 | 0.596 | 0 | 0 | 0 | 0 | 0 | 20444 | 0.053 | 0.083 | 0.009 | 0.019 | 1640 | 40.1 | 14 | 25.5 | 12.6 | 3.4 | 0 | 0 |  | 29.31445 | 3673.53125 | 0.013 | 53586036 | 34.78989 | 3.764286 | 1.300317 | 358.8591 | 0.625
232 | 1104900 | 14 | 4.67 | 0.6 | 0.33 | 0.062 | 0.015 | 1389 | 300 | 112 | 13.391 | 0 | 2.001 | 1.499 | 4.076 | 0 | 0.61 | 0 | 0 | 0 | 0 | 0 | 20581 | 0.053 | 0.087 | 0.014 | 0.015 | 1698 | 38.4 | 13.1 | 26 | 13.7 | 3.3 | 0 | 0 |  | 35.10019 | 3537.359375 | 0.013 | -7663965.5 | 23.81329 | 3.977099 | 1.101145 | 358.802 | 0.81875
233 | 1104906 | 10 | 4.8 | 0.49 | 0.3 | 0.061 | 0.005 | 1379 | 302 | 112 | 13.732 | 0 | 2.004 | 1.002 | 4.031 | 0 | 0.329 | 0 | 0 | 0 | 0 | 0 | 21866 | 0.047 | 0.074 | 0.007 | 0.014 | 1657 | 37.6 | 10.9 | 31.3 | 9.6 | 2.9 | 0 | 0 |  | 35.82449 | 4304.869 | 0.013 | 21502700 | 20.55696 | 4.330275 | 1.21905 | 367.7163 | 0.7062501
234 | 1104907 | 14 | 4.97 | 0.47 | 0.23 | 0.056 | 0.028 | 1417 | 302 | 111 | 13.768 | 0 | 2.001 | 0.816 | 4.038 | 0 | 0.325 | 0 | 0 | 0 | 0 | 0 | 20869 | 0.05 | 0.075 | 0.008 | 0.03 | 1657 | 35.8 | 12.4 | 29.6 | 10.9 | 3 | 0 | 0 |  | 30.40972 | 3260.78125 | 0.013 | 4569829 | 34.15381 | 3.766129 | 1.261441 | 370.0563 | 0.5
235 | 1104908 | 13 | 4.83 | 0.44 | 0.3 | 0.063 | 0.01 | 1375 | 300 | 111 | 13.766 | 0 | 2.003 | 0.81 | 4.021 | 0 | 0.342 | 0 | 0 | 0 | 0 | 0 | 20854 | 0.047 | 0.073 | 0.008 | 0.023 | 1651 | 34.2 | 12 | 29.1 | 11.8 | 3.4 | 0 | 0 |  | 28.35867 | 3844.956 | 0.013 | 21651244 | 21.19985 | 3.833333 | 1.505044 | 363.1749 | 0.4125
236 | 1104909 | 10 | 4.96 | 0.44 | 0.24 | 0.056 | 0.005 | 1416 | 301 | 113 | 13.751 | 0 | 2.003 | 0.987 | 4.066 | 0 | 0.342 | 0 | 0 | 0 | 0 | 0 | 20871 | 0.048 | 0.102 | 0.006 | 0.011 | 1643 | 40.6 | 10 | 28.3 | 12.6 | 3.2 | 0 | 0 |  | 36.25679 | 3261.09375 | 0.013 | -10000000 | 47.17566 | 5.32 | 1.149683 | 368.7705 | 0.8875
237 | 1104911 | 13 | 4.7 | 0.39 | 0.26 | 0.06 | 0.026 | 1397 | 300 | 110 | 21.617 | 0 | 2.006 | 0.964 | 4.062 | 0 | 0.327 | 0 | 0 | 0 | 0 | 0 | 22544 | 0.066 | 0.073 | 0.004 | 0.025 | 1664 | 35.6 | 10.2 | 31.8 | 12.9 | 3 | 0 | 0 |  | 31.70919 | 5882.575 | 0.013 | 71086040 | 25.38255 | 4.754902 | 1.411041 | 365.345 | 0.375
238 | 1104918 | 9 | 4.75 | 0.7 | 0.29 | 0.062 | 0.026 | 1367 | 300 | 110 | 14.143 | 0 | 1.994 | 0.498 | 4.002 | 0 | 0.655 | 0 | 0 | 0 | 0 | 0 | 21841 | 0.075 | 0.097 | 0.013 | 0.03 | 1648 | 37 | 13.9 | 28 | 14 | 4.2 | 0 | 0 |  | 37.81891 | 4129.314 | 0.013 | 39002700 | 48.75353 | 3.669065 | 1.04958 | 365.345 | 0.8812501
239 | 1104919 | 11 | 4.65 | 0.51 | 0.25 | 0.053 | 0.021 | 1428 | 300 | 111 | 13.412 | 0 | 1.999 | 0.497 | 4.025 | 0 | 0.397 | 0 | 0 | 0 | 0 | 0 | 19598 | 0.066 | 0.145 | 0.014 | 0.028 | 1649 | 39.9 | 15.6 | 22.3 | 13 | 5.6 | 0 | 0 |  | 25.41431 | 3460.272 | 0.013 | 21502700 | 62.12343 | 3.391026 | 1.216367 | 364.1961 | 0.46875
240 | 1104928 | 30 | 4.66 | 0.61 | 0.27 | 0.058 | 0.015 | 1437 | 300 | 111 | 13.643 | 0 | 2.003 | 5.027 | 3.992 | 0 | 0 | 0 | 0 | 0 | 0 | 0 | 21448 | 0.058 | 0.09 | 0.013 | 0.023 | 1687 | 34.3 | 13.9 | 30.6 | 13.5 | 3.8 | 0 | 0 |  | 33.52647 | 4490.675 | 0.013 | 56502704 | 41.88581 | 3.438849 | 1.05304 | 365.3307 | 0.50625
241 | 1104929 | 18 | 4.62 | 0.38 | 0.26 | 0.063 | 0.005 | 1369 | 302 | 113 | 13.75 | 0 | 1.996 | 0.51 | 4.033 | 0 | 0 | 0 | 0 | 0 | 0 | 0 | 20830 | 0.043 | 0.058 | 0.01 | 0.028 | 1644 | 32.4 | 12.4 | 33.2 | 13.8 | 3.8 | 0 | 0 |  | 25.41431 | 4524.015625 | 0.013 | 21502700 | 18.36485 | 3.725807 | 1.602723 | 374.4073 | 0.325
242 | 1104932 | 8 | 4.67 | 0.66 | 0.26 | 0.059 | 0.016 | 1401 | 300 | 111 | 13.775 | 0 | 2.008 | 0.499 | 3.984 | 0 | 0.23 | 0 | 0 | 0 | 0 | 0 | 20623 | 0.058 | 0.087 | 0.01 | 0.021 | 1671 | 35.9 | 14.8 | 27.7 | 12.7 | 4.1 | 0 | 0 |  | 33.60872 | 3544.578125 | 0.013 | 4002700.5 | 47.7691 | 3.283784 | 1.168896 | 368.6493 | 0.68125
243 | 1104933 | 7 | 4.71 | 0.38 | 0.3 | 0.064 | 0.01 | 1373 | 311 | 99 | 13.77 | 0 | 2.003 | 0 | 3.985 | 0 | 0.248 | 0 | 0 | 0 | 0 | 0 | 21991 | 0.061 | 0.08 | 0.008 | 0.027 | 1651 | 32.4 | 12.2 | 33.4 | 14.2 | 3.8 | 0 | 0 |  | 26.4705 | 4913.614 | 0.013 | 27997692 | 13.12569 | 3.819672 | 1.676545 | 377.8219 | 0.3875
244 | 1104935 | 8 | 4.75 | 0.43 | 0.27 | 0.062 | 0.01 | 1371 | 310 | 102 | 13.79 | 0 | 1.998 | 1.023 | 4.026 | 0 | 0.33 | 0 | 0 | 0 | 0 | 0 | 21504 | 0.053 | 0.072 | 0.007 | 0.025 | 1638 | 37.2 | 12.3 | 31.9 | 10.9 | 3.7 | 0 | 0 |  | 28.48773 | 4166.4 | 0.013 | 39974928 | 24.28583 | 3.910569 | 1.548933 | 372.0369 | 0.45625
245 | 1104937 | 16 | 4.62 | 0.45 | 0.3 | 0.064 | 0.005 | 1370 | 303 | 110 | 13.792 | 0 | 1.998 | 0 | 4.057 | 0 | 0.327 | 0 | 0 | 0 | 0 | 0 | 22004 | 0.043 | 0.064 | 0.007 | 0.023 | 1652 | 34.5 | 11.1 | 34 | 11.4 | 3.7 | 0 | 0 |  | 32.26184 | 4916.519 | 0.013 | 52937900 | 25.19457 | 4.135135 | 1.404459 | 369.6971 | 0.5749999
246 | 1104941 | 8 | 4.61 | 0.42 | 0.28 | 0.062 | 0.026 | 1367 | 304 | 111 | 12.188 | 0 | 1.995 | 0 | 2.987 | 0 | 0.618 | 0 | 0 | 0 | 0 | 0 | 20710 | 0.052 | 0.082 | 0.01 | 0.034 | 1649 | 34.7 | 13 | 32.4 | 9.2 | 4.5 | 0 | 0 |  | 26.09018 | 3980.203125 | 0.013 | 27336038 | 35.55863 | 3.376923 | 1.559587 | 366.2383 | 0.43125
247 | 1104943 | 13 | 4.66 | 0.57 | 0.25 | 0.054 | 0 | 1390 | 307 | 101 | 18.103 | 0 | 2.494 | 1.01 | 3.996 | 0 | 0.567 | 0 | 0 | 0 | 0 | 0 | 22085 | 0.037 | 0.058 | 0.006 | 0.015 | 1674 | 35.4 | 10.6 | 33.3 | 13 | 3.3 | 0 | 0 |  | 42.98368 | 3795.859375 | 0.013 | 50669368 | 44.98378 | 4.566038 | 0.9573858 | 365.0903 | 0.7437501
248 | 1104946 | 53 | 4.73 | 0.43 | 0.28 | 0.062 | 0.005 | 1350 | 317 | 106 | 15.35 | 0 | 1.999 | 0.507 | 4.017 | 0 | 0.241 | 0 | 0 | 0 | 0 | 0 | 21113 | 0.088 | 0.188 | 0.021 | 0.019 | 1647 | 39.7 | 14 | 26.8 | 8.3 | 6.9 | 0 | 0 |  | 25.96918 | 3991.677 | 0.013 | 9836034 | 66.68624 | 3.428571 | 1.238526 | 383.0596 | 0.34375
249 | 1104947 | 14 | 4.64 | 0.63 | 0.26 | 0.058 | 0.005 | 1390 | 302 | 111 | 13.444 | 0 | 2.001 | 1.497 | 3.983 | 0 | 0.252 | 0 | 0 | 0 | 0 | 0 | 21003 | 0.118 | 0.173 | 0.024 | 0.022 | 1676 | 39.3 | 13.9 | 26.5 | 14.5 | 4 | 0 | 0 |  | 34.39157 | 4397.503 | 0.013 | -10000000 | 57.76472 | 3.870504 | 0.7806589 | 376.0462 | 0.8375
250 | 1104949 | 37 | 4.56 | 0.46 | 0.3 | 0.064 | 0.005 | 1389 | 302 | 111 | 13.458 | 0 | 2.093 | 0.496 | 4.004 | 0 | 0.293 | 0 | 0 | 0 | 0 | 0 | 21536 | 0.076 | 0.156 | 0.012 | 0.026 | 1647 | 40.4 | 14.2 | 26.9 | 8.9 | 5.7 | 0 | 0 |  | 26.15663 | 5484.95 | 0.013 | 74974896 | 52.83106 | 3.471831 | 1.524762 | 378.337 | 0.41875
251 | 1104950 | 16 | 4.58 | 0.49 | 0.29 | 0.061 | 0.005 | 1382 | 311 | 101 | 15.349 | 0 | 2.006 | 0.503 | 4.038 | 0 | 0.593 | 0 | 0 | 0 | 0 | 0 | 20731 | 0.052 | 0.107 | 0.012 | 0.022 | 1648 | 38.4 | 13.7 | 27.4 | 13.7 | 4.2 | 0 | 0 |  | 28.22949 | 3822.278 | 0.013 | 36167056 | 35.09362 | 3.80292 | 1.40124 | 371.3015 | 0.49375
252 | 1104952 | 9 | 4.61 | 0.34 | 0.29 | 0.063 | 0.01 | 1365 | 310 | 100 | 15.516 | 0 | 1.999 | 2.015 | 4.023 | 0 | 0 | 0 | 0 | 0 | 0 | 0 | 21315 | 0.076 | 0.095 | 0.004 | 0.011 | 1688 | 35.5 | 9.5 | 36.9 | 8.4 | 4 | 0 | 0 |  | 31.44735 | 4462.828125 | 0.013 | 21502700 | 36.58966 | 4.621053 | 1.506484 | 363.1867 | 0.38125
253 | 1104953 | 32 | 4.58 | 0.51 | 0.27 | 0.061 | 0.01 | 1312 | 310 | 101 | 13.855 | 0 | 1.996 | 0 | 4.007 | 0 | 0.34 | 0 | 0 | 0 | 0 | 0 | 20727 | 0.038 | 0.09 | 0.013 | 0.019 | 1661 | 35.6 | 10.2 | 35.3 | 9.7 | 4.2 | 0 | 0 |  | 31.44735 | 4462.828125 | 0.013 | 21502700 | 63.09927 | 4.441176 | 1.2119 | 363.1867 | 0.38125
254 | 1104960 | 14 | 4.56 | 0.44 | 0.28 | 0.056 | 0.005 | 1390 | 305 | 107 | 19.808 | 0 | 2.003 | 1.852 | 4.002 | 0 | 0.677 | 0 | 0 | 0 | 0 | 0 | 22370 | 0.068 | 0.096 | 0.006 | 0.016 | 1684 | 40.8 | 11.5 | 31.9 | 7.6 | 3.2 | 0 | 0 |  | 31.22914 | 5627.453125 | 0.013 | 44349928 | 26.25116 | 4.208695 | 1.298105 | 373.3918 | 0.375
255 | 1104966 | 9 | 4.62 | 0.56 | 0.31 | 0.064 | 0.017 | 1386 | 302 | 110 | 14.154 | 0 | 1.997 | 0 | 4.038 | 0 | 0.499 | 0 | 0 | 0 | 0 | 0 | 21784 | 0.058 | 0.084 | 0.007 | 0.025 | 1648 | 33.2 | 11.2 | 34.1 | 11.8 | 3.9 | 0 | 0 |  | 38.79456 | 4152.575 | 0.013 | 31711040 | 41.63717 | 4.017857 | 1.185321 | 368.8093 | 0.7625
256 | 1104967 | 11 | 4.66 | 0.62 | 0.28 | 0.055 | 0.005 | 1426 | 298 | 112 | 14.136 | 0 | 1.998 | 3.504 | 4.032 | 0 | 0.587 | 0 | 0 | 0 | 0 | 0 | 22073 | 0.06 | 0.136 | 0.014 | 0.018 | 1695 | 42 | 13.2 | 29.5 | 8.5 | 3.3 | 0 | 0 |  | 36.07634 | 4897.447 | 0.013 | 21502700 | 43.53361 | 3.825758 | 0.9136742 | 368.7803 | 0.7062501
257 | 1104978 | 9 | 4.61 | 0.54 | 0.25 | 0.053 | 0.02 | 1437 | 301 | 109 | 14.236 | 0 | 1.99 | 1.895 | 4.008 | 0 | 0.339 | 0 | 0 | 0 | 0 | 0 | 19953 | 0.057 | 0.091 | 0.009 | 0.028 | 1715 | 40.2 | 13.8 | 26 | 11 | 4.2 | 0 | 0 |  | 30.49309 | 3460.598 | 0.013 | -9995499 | 49.01585 | 3.710145 | 1.173314 | 360.7633 | 0.55625
258 | 1104980 | 35 | 4.56 | 0.41 | 0.3 | 0.061 | 0.027 | 1385 | 303 | 110 | 14.026 | 0 | 2.002 | 1.729 | 4.025 | 0 | 0.665 | 0 | 0 | 0 | 0 | 0 | 21366 | 0.055 | 0.106 | 0.008 | 0.029 | 1689 | 35.9 | 12.8 | 30.6 | 9.7 | 4.8 | 0 | 0 |  | 25.5385 | 4940.888 | 0.013 | 22474916 | 39.5188 | 3.5625 | 1.604165 | 373.1037 | 0.26875
259 | 1104988 | 28 | 4.66 | 0.4 | 0.29 | 0.059 | 0.025 | 1406 | 300 | 110 | 14.068 | 0 | 2.003 | 1.987 | 3.954 | 0 | 0.329 | 0 | 0 | 0 | 0 | 0 | 20275 | 0.046 | 0.079 | 0.013 | 0.025 | 1665 | 37.1 | 15.9 | 27.7 | 10.5 | 4.2 | 0 | 0 |  | 25.95993 | 4023.32 | 0.013 | -6772763 | 48.03939 | 2.993711 | 1.352992 | 370.8561 | 0.31875
260 | 1104990 | 10 | 4.63 | 0.33 | 0.24 | 0.057 | 0.005 | 1403 | 293 | 92 | 18.248 | 0 | 1.999 | 0.994 | 3.975 | 0 | 0.597 | 0 | 0 | 0 | 0 | 0 | 20802 | 0.051 | 0.067 | 0.004 | 0.02 | 1741 | 41.8 | 11 | 30.4 | 8.2 | 3.4 | 0 | 0 |  | 25.79768 | 5005.481 | 0.013 | 39002696 | 26.20011 | 4.545455 | 1.58229 | 339.7462 | 0.3
261 | 1104991 | 16 | 4.54 | 0.57 | 0.34 | 0.063 | 0.016 | 1380 | 299 | 111 | 14.212 | 0 | 1.997 | 0.515 | 3.97 | 0 | 0.602 | 0 | 0 | 0 | 0 | 0 | 21611 | 0.048 | 0.076 | 0.007 | 0.017 | 1652 | 37.6 | 11.6 | 33.4 | 7.9 | 4.2 | 0 | 0 |  | 37.80091 | 4288.433 | 0.013 | 18586034 | 35.71187 | 3.922414 | 1.183735 | 371.3959 | 0.725
262 | 1104995 | 20 | 4.77 | 0.48 | 0.3 | 0.06 | 0.005 | 1396 | 302 | 105 | 18.244 | 0 | 2.505 | 0 | 4.053 | 0 | 0.302 | 0 | 0 | 0 | 0 | 0 | 21897 | 0.051 | 0.076 | 0.007 | 0.024 | 1645 | 37.8 | 12.1 | 31.8 | 10.4 | 3.9 | 0 | 0 |  | 31.56551 | 4584.685 | 0.013 | 54164468 | 26.93059 | 3.983471 | 1.338467 | 372.6524 | 0.4375
263 | 1104997 | 17 | 4.62 | 0.52 | 0.27 | 0.055 | 0.021 | 1375 | 301 | 112 | 18.248 | 0 | 1.998 | 0 | 4.072 | 0 | 0.297 | 0 | 0 | 0 | 0 | 0 | 22497 | 0.058 | 0.092 | 0.005 | 0.024 | 1641 | 39.8 | 11.6 | 32.7 | 7.2 | 4.1 | 0 | 0 |  | 34.95063 | 5413.341 | 0.013 | 74002704 | 48.55718 | 4.051724 | 1.173548 | 370.3378 | 0.5312501
264 | 1104999 | 14 | 4.6 | 0.68 | 0.35 | 0.063 | 0.013 | 1417 | 300 | 112 | 16.227 | 0 | 1.996 | 1.003 | 4.014 | 0 | 0.333 | 0 | 0 | 0 | 0 | 0 | 21649 | 0.064 | 0.123 | 0.011 | 0.02 | 1666 | 40.3 | 14.2 | 26.8 | 9 | 4.2 | 0 | 0 |  | 35.47973 | 4634.239 | 0.013 | 30495754 | 40.06662 | 3.471831 | 1.162653 | 376.0737 | 0.6375
265 | 1105010 | 16 | 4.64 | 0.74 | 0.33 | 0.065 | 0.017 | 1404 | 300 | 111 | 13.48 | 0 | 1.995 | 3.014 | 3.981 | 0 | 0.213 | 0 | 0 | 0 | 0 | 0 | 20625 | 0.088 | 0.16 | 0.022 | 0.02 | 1682 | 40.3 | 16.8 | 20.5 | 12.3 | 4.4 | 0 | 0 |  | 33.09872 | 4060.546875 | 0.013 | -9826705 | 48.57029 | 3.130952 | 0.9907559 | 372.5803 | 0.69375
266 | 1105015 | 32 | 4.82 | 0.51 | 0.27 | 0.054 | 0.005 | 1450 | 299 | 110 | 14.082 | 0 | 1.997 | 2.612 | 3.993 | 0 | 0.516 | 0 | 0 | 0 | 0 | 0 | 21275 | 0.061 | 0.198 | 0.01 | 0.018 | 1736 | 41.9 | 15.3 | 24.4 | 10.8 | 3.7 | 0 | 0 |  | 26.29262 | 4554.18 | 0.013 | -1830632.5 | 50.32364 | 3.444444 | 1.31473 | 367.9231 | 0.4125
267 | 1105016 | 15 | 4.73 | 0.51 | 0.27 | 0.058 | 0.005 | 1419 | 299 | 111 | 14.093 | 0 | 1.997 | 0.521 | 3.975 | 0 | 0.597 | 0 | 0 | 0 | 0 | 0 | 20598 | 0.074 | 0.134 | 0.016 | 0.018 | 1673 | 39.4 | 15.9 | 23.4 | 13.1 | 4.4 | 0 | 0 |  | 25.75462 | 4216.153 | 0.013 | 12914737 | 47.41681 | 3.301887 | 1.253159 | 371.3723 | 0.45625
268 | 1105018 | 20 | 4.8 | 0.49 | 0.25 | 0.057 | 0.022 | 1390 | 301 | 113 | 14.071 | 0 | 2.003 | 0 | 3.979 | 0 | 0.3 | 0 | 0 | 0 | 0 | 0 | 21699 | 0.061 | 0.107 | 0.011 | 0.022 | 1646 | 36.4 | 12.9 | 29.3 | 12 | 4.8 | 0 | 0 |  | 28.37032 | 4678.847 | 0.013 | 44376936 | 57.39395 | 3.751938 | 1.276815 | 374.8216 | 0.4875
269 | 1105019 | 20 | 4.57 | 0.48 | 0.31 | 0.068 | 0.005 | 1377 | 291 | 91 | 19.253 | 0 | 1.998 | 4.98 | 3.962 | 0 | 0.603 | 0 | 0 | 0 | 0 | 0 | 21851 | 0.071 | 0.075 | 0.005 | 0.021 | 1666 | 36.8 | 11.3 | 33.2 | 11.1 | 3.5 | 0 | 0 |  | 33.26506 | 5496.892 | 0.013 | 42497800 | 23.53852 | 4.238938 | 1.422865 | 349.2395 | 0.35625
270 | 1105021 | 13 | 4.59 | 0.66 | 0.26 | 0.059 | 0.005 | 1421 | 300 | 110 | 14.085 | 0 | 1.997 | 3.005 | 3.96 | 0 | 0.595 | 0 | 0 | 0 | 0 | 0 | 22362 | 0.045 | 0.084 | 0.011 | 0.016 | 1679 | 38.9 | 14.8 | 28.6 | 10.1 | 3.6 | 0 | 0 |  | 33.79674 | 5136.272 | 0.013 | 16747372 | 39.54256 | 3.310811 | 1.121219 | 376.1819 | 0.6
271 | 1105022 | 13 | 4.71 | 0.59 | 0.26 | 0.058 | 0.019 | 1452 | 301 | 110 | 17.433 | 0 | 2.001 | 4.011 | 4.007 | 0 | 0.296 | 0 | 0 | 0 | 0 | 0 | 20940 | 0.052 | 0.082 | 0.009 | 0.018 | 1721 | 38.8 | 13.6 | 27.9 | 13.3 | 3.2 | 0 | 0 |  | 33.87601 | 3828.09375 | 0.013 | -9446374 | 31.78985 | 3.830882 | 1.166101 | 366.8925 | 0.525
272 | 1105024 | 11 | 4.52 | 0.68 | 0.33 | 0.069 | 0.021 | 1409 | 303 | 109 | 15.186 | 0 | 1.996 | 2.004 | 3.993 | 0 | 0.306 | 0 | 0 | 0 | 0 | 0 | 21771 | 0.058 | 0.105 | 0.022 | 0.034 | 1663 | 32.8 | 18.9 | 26.5 | 13.6 | 5.3 | 0 | 0 |  | 27.08616 | 5102.578125 | 0.013 | 53759352 | 34.30032 | 2.455027 | 1.262686 | 379.4348 | 0.30625
273 | 1105029 | 19 | 4.47 | 0.77 | 0.36 | 0.069 | 0.017 | 1428 | 302 | 111 | 19.81 | 0 | 1.999 | 4.526 | 3.985 | 0 | 0.336 | 0 | 0 | 0 | 0 | 0 | 22387 | 0.059 | 0.081 | 0.008 | 0.028 | 1644 | 41.3 | 13.5 | 26 | 12.1 | 3.4 | 0 | 0 |  | 42.87124 | 5246.953125 | 0.013 | 70599936 | 24.3848 | 3.955556 | 1.154925 | 375.9705 | 0.7312501
274 | 1105032 | 9 | 4.63 | 0.66 | 0.35 | 0.072 | 0.005 | 1398 | 299 | 112 | 14.176 | 0 | 2.016 | 0 | 4.003 | 0 | 0.34 | 0 | 0 | 0 | 0 | 0 | 20046 | 0.064 | 0.092 | 0.009 | 0.018 | 1699 | 37 | 14.3 | 29.8 | 8.7 | 4.3 | 0 | 0 |  | 42.87124 | 5246.953125 | 0.013 | 70599936 | 36.19064 | 3.195804 | 1.13245 | 375.9705 | 0.7312501
275 | 1105034 | 20 | 4.56 | 0.41 | 0.32 | 0.07 | 0.01 | 1373 | 302 | 112 | 11.593 | 0 | 2.004 | 0 | 3.943 | 0 | 0.305 | 0 | 0 | 0 | 0 | 0 | 20556 | 0.057 | 0.081 | 0.023 | 0.031 | 1634 | 38.7 | 17.1 | 20.3 | 15.5 | 4.8 | 0 | 0 |  | 25.08763 | 4914.169 | 0.013 | 21583724 | 47.49872 | 3.169591 | 1.38368 | 376.3145 | 0.5812501
276 | 1105035 | 18 | 4.72 | 0.6 | 0.37 | 0.072 | 0.018 | 1400 | 303 | 110 | 13.467 | 0 | 2.003 | 0 | 3.962 | 0 | 0.205 | 0 | 0 | 0 | 0 | 0 | 20610 | 0.088 | 0.129 | 0.019 | 0.029 | 1640 | 38.4 | 14.6 | 26.6 | 12.4 | 4.5 | 0 | 0 |  | 30.74425 | 3735.5625 | 0.013 | 53610808 | 33.74546 | 3.479452 | 1.328613 | 365.8916 | 0.6625
277 | 1105038 | 15 | 4.67 | 0.58 | 0.36 | 0.073 | 0.018 | 1397 | 300 | 111 | 13.473 | 0 | 1.999 | 2.998 | 3.965 | 0 | 0.396 | 0 | 0 | 0 | 0 | 0 | 21721 | 0.085 | 0.161 | 0.019 | 0.024 | 1704 | 37.1 | 13.8 | 27.7 | 14.2 | 4.3 | 0 | 0 |  | 32.19817 | 4955.103 | 0.013 | 39176012 | 40.11409 | 3.717391 | 1.278582 | 360.1636 | 0.625
278 | 1105041 | 8 | 4.72 | 0.68 | 0.37 | 0.072 | 0.005 | 1363 | 293 | 90 | 19.287 | 0 | 2.002 | 1.999 | 3.992 | 0 | 0 | 0 | 0 | 0 | 0 | 0 | 20511 | 0.06 | 0.079 | 0.008 | 0.036 | 1654 | 37.8 | 11.9 | 28.6 | 12.5 | 3.8 | 0 | 0 |  | 42.13526 | 3333.038 | 0.013 | 19706794 | 31.59368 | 4.226891 | 1.188622 | 345.5818 | 0.7187501
279 | 1105042 | 29 | 4.79 | 0.43 | 0.32 | 0.074 | 0.022 | 1388 | 301 | 109 | 13.519 | 0 | 1.999 | 6.996 | 3.972 | 0 | 0.687 | 0 | 0 | 0 | 0 | 0 | 22864 | 0.044 | 0.094 | 0.011 | 0.031 | 1673 | 35.6 | 11.2 | 33.8 | 11.2 | 4 | 0 | 0 |  | 31.60249 | 5287.3 | 0.013 | 22015814 | 27.79856 | 4.178571 | 1.49525 | 375.3799 | 0.35
280 | 1105043 | 14 | 4.63 | 0.76 | 0.32 | 0.069 | 0.005 | 1434 | 302 | 108 | 15.729 | 0 | 2.002 | 2.011 | 3.976 | 0 | 0 | 0 | 0 | 0 | 0 | 0 | 19043 | 0.058 | 0.093 | 0.01 | 0.019 | 1642 | 37.2 | 12.9 | 27.8 | 12.5 | 4.1 | 0 | 0 |  | 44.44936 | 1904.3 | 0.013 | 4002701.5 | 53.9365 | 3.852713 | 1.085071 | 357.9343 | 0.9437501
281 | 1105044 | 33 | 4.76 | 0.55 | 0.35 | 0.08 | 0.021 | 1396 | 300 | 110 | 13.81 | 0 | 2.004 | 2.015 | 3.968 | 0 | 0.339 | 0 | 0 | 0 | 0 | 0 | 20508 | 0.092 | 0.251 | 0.02 | 0.023 | 1674 | 36.3 | 16 | 22.4 | 12.2 | 8.3 | 0 | 0 |  | 26.6974 | 3877.294 | 0.013 | 39002696 | 73.92477 | 3.03125 | 1.653358 | 358.9286 | 0.36875
282 | 1105045 | 21 | 4.56 | 0.54 | 0.27 | 0.059 | 0.005 | 1430 | 301 | 110 | 15.765 | 0 | 2.004 | 3.011 | 3.967 | 0 | 0.337 | 0 | 0 | 0 | 0 | 0 | 21085 | 0.06 | 0.156 | 0.011 | 0.016 | 1671 | 41.5 | 12.5 | 25.6 | 14 | 4.1 | 0 | 0 |  | 34.13242 | 4645.289 | 0.013 | 9836034 | 53.7921 | 4.44 | 1.137851 | 372.3537 | 0.6937501
283 | 1105047 | 24 | 4.72 | 0.59 | 0.26 | 0.061 | 0.025 | 1396 | 302 | 111 | 13.848 | 0 | 2.002 | 0 | 3.957 | 0 | 0 | 0 | 0 | 0 | 0 | 0 | 20667 | 0.057 | 0.087 | 0.009 | 0.051 | 1657 | 37.4 | 13.6 | 26.5 | 13.5 | 4.2 | 0 | 0 |  | 33.52721 | 3681.309 | 0.013 | 39002696 | 50.13365 | 3.742647 | 1.254932 | 368.9153 | 0.75625
284 | 1105048 | 11 | 4.82 | 0.52 | 0.26 | 0.056 | 0.022 | 1427 | 300 | 112 | 13.797 | 0 | 1.995 | 1.003 | 3.946 | 0 | 0.333 | 0 | 0 | 0 | 0 | 0 | 20235 | 0.064 | 0.092 | 0.009 | 0.029 | 1696 | 35.6 | 13.6 | 26.1 | 15.4 | 4.1 | 0 | 0 |  | 27.34907 | 3414.65625 | 0.013 | 6433256.5 | 48.27665 | 3.75 | 1.366746 | 361.9981 | 0.48125
285 | 1105049 | 13 | 4.82 | 0.59 | 0.36 | 0.073 | 0.015 | 1417 | 300 | 110 | 15.818 | 0 | 2.004 | 1 | 3.98 | 0 | 0.334 | 0 | 0 | 0 | 0 | 0 | 20838 | 0.063 | 0.109 | 0.011 | 0.028 | 1645 | 39.6 | 13.1 | 24.2 | 15.2 | 3.9 | 0 | 0 |  | 33.21803 | 3711.769 | 0.013 | 39569836 | 29.89071 | 4.183206 | 1.464007 | 363.0938 | 0.70625
286 | 1105050 | 13 | 4.82 | 0.59 | 0.36 | 0.073 | 0.015 | 1424 | 302 | 112 | 18.12 | 0 | 2.006 | 2.008 | 4.023 | 0 | 0.573 | 0 | 0 | 0 | 0 | 0 | 21257 | 0.073 | 0.127 | 0.013 | 0.025 | 1656 | 39.8 | 13.6 | 25.2 | 13.4 | 4 | 0 | 0 |  | 33.42564 | 3886.045 | 0.013 | 25054028 | 31.24952 | 3.911764 | 1.399796 | 371.0189 | 0.5625001
287 | 1105052 | 14 | 4.77 | 0.54 | 0.26 | 0.057 | 0.02 | 1440 | 302 | 110 | 18.132 | 0 | 2 | 2.857 | 3.954 | 0 | 0.31 | 0 | 0 | 0 | 0 | 0 | 20787 | 0.056 | 0.1 | 0.011 | 0.029 | 1662 | 39.9 | 14.2 | 25.5 | 13 | 3.8 | 0 | 0 |  | 28.43459 | 3930.042 | 0.013 | 46294372 | 41.78624 | 3.725352 | 1.2865 | 364.1472 | 0.38125
288 | 1105054 | 25 | 4.51 | 0.37 | 0.27 | 0.065 | 0.005 | 1385 | 301 | 109 | 13.828 | 0 | 2.005 | 0.504 | 3.995 | 0 | 0.336 | 0 | 0 | 0 | 0 | 0 | 22211 | 0.053 | 0.079 | 0.009 | 0.033 | 1702 | 36.5 | 12.1 | 28.7 | 13.9 | 3.5 | 0 | 0 |  | 25.4903 | 6385.663 | 0.013 | 28335248 | 17.20723 | 4.165289 | 1.688082 | 378.9406 | 0.4125
289 | 1105058 | 45 | 4.76 | 0.54 | 0.26 | 0.059 | 0.018 | 1400 | 300 | 112 | 14.176 | 0 | 2.003 | 0 | 3.989 | 0 | 0.34 | 0 | 0 | 0 | 0 | 0 | 19736 | 0.056 | 0.071 | 0.013 | 0.037 | 1640 | 35.6 | 13 | 29.3 | 13.2 | 4.5 | 0 | 0 |  | 32.20177 | 2590.35 | 0.013 | -9446374 | 48.51989 | 3.753846 | 1.137825 | 364.8157 | 0.6312501
290 | 1105059 | 11 | 4.59 | 0.61 | 0.28 | 0.057 | 0.017 | 1409 | 295 | 116 | 13.882 | 0 | 2.004 | 1 | 4.008 | 0 | 0.548 | 0 | 0 | 0 | 0 | 0 | 20343 | 0.04 | 0.072 | 0.008 | 0.02 | 1637 | 37.8 | 12 | 29.3 | 13.5 | 4 | 0 | 0 |  | 38.74986 | 3242.166 | 0.013 | 9836034 | 47.30414 | 4.275 | 1.039063 | 363.6351 | 0.93125
291 | 1105060 | 14 | 4.63 | 0.32 | 0.27 | 0.065 | 0.028 | 1361 | 310 | 100 | 11.861 | 0 | 1.999 | 0 | 4.018 | 0 | 0.122 | 0 | 0 | 0 | 0 | 0 | 19715 | 0.059 | 0.1 | 0.019 | 0.033 | 1641 | 36.7 | 15.4 | 24.6 | 15.1 | 4.6 | 0 | 0 |  | 25.29536 | 3665.758 | 0.013 | 4002700.5 | 68.05653 | 3.363637 | 1.421216 | 367.0086 | 0.5187501
292 | 1105062 | 49 | 4.66 | 0.66 | 0.33 | 0.065 | 0.012 | 1390 | 300 | 111 | 13.563 | 0 | 2 | 0 | 3.989 | 0 | 0.413 | 0 | 0 | 0 | 0 | 0 | 20453 | 0.075 | 0.115 | 0.017 | 0.031 | 1664 | 36.8 | 17 | 21.6 | 15.5 | 4.8 | 0 | 0 |  | 28.58433 | 3898.853 | 0.013 | 74002704 | 40.18737 | 3.076471 | 1.299412 | 363.5926 | 0.6
293 | 1105066 | 18 | 4.71 | 0.57 | 0.28 | 0.059 | 0.018 | 1441 | 300 | 111 | 13.498 | 0 | 2.007 | 1.988 | 4.033 | 0 | 0.162 | 0 | 0 | 0 | 0 | 0 | 19776 | 0.05 | 0.093 | 0.011 | 0.021 | 1662 | 40.5 | 13.7 | 25.7 | 12 | 4.4 | 0 | 0 |  | 31.89654 | 2966.4 | 0.013 | 6919367.5 | 46.50962 | 3.832117 | 1.206158 | 362.435 | 0.675
294 | 1105071 | 21 | 4.63 | 0.43 | 0.27 | 0.063 | 0.025 | 1399 | 300 | 112 | 14.027 | 0 | 2.515 | 5.001 | 3.998 | 0 | 0.337 | 0 | 0 | 0 | 0 | 0 | 21303 | 0.039 | 0.06 | 0.008 | 0.026 | 1659 | 34.8 | 12.9 | 31.6 | 12.8 | 3.7 | 0 | 0 |  | 27.12617 | 4726.603 | 0.013 | 21502700 | 18.27516 | 3.689923 | 1.538986 | 373.7258 | 0.225
295 | 1105072 | 13 | 4.59 | 0.46 | 0.28 | 0.061 | 0.021 | 1372 | 300 | 111 | 13.975 | 0 | 2.515 | 0 | 4.016 | 0 | 0 | 0 | 0 | 0 | 0 | 0 | 20370 | 0.066 | 0.053 | 0.01 | 0.03 | 1630 | 29.8 | 15.4 | 32.4 | 14 | 4 | 0 | 0 |  | 26.08177 | 4201.3125 | 0.013 | 20044370 | 25.14337 | 2.844156 | 1.490513 | 374.9254 | 0.28125
296 | 1105076 | 124 | 4.59 | 0.73 | 0.29 | 0.06 | 0.005 | 1358 | 319 | 91 | 14.26 | 0 | 2.502 | 0.995 | 4.002 | 0 | 0.602 | 0 | 0 | 0 | 0 | 0 | 20867 | 0.037 | 0.073 | 0.01 | 0.021 | 1664 | 37.7 | 12.9 | 28 | 14.6 | 3.9 | 0 | 0 |  | 43.1106 | 2184.514 | 0.013 | 21502700 | 46.7562 | 4.054264 | 1.018288 | 365.6105 | 1.075
297 | 1105077 | 14 | 4.6 | 0.55 | 0.27 | 0.064 | 0.005 | 1354 | 320 | 91 | 12.238 | 0 | 2.5 | 0 | 4.059 | 0 | 0.626 | 0 | 0 | 0 | 0 | 0 | 20693 | 0.046 | 0.088 | 0.01 | 0.026 | 1710 | 40.9 | 11.5 | 29.5 | 10.4 | 3.4 | 0 | 0 |  | 38.71222 | 2554.292 | 0.013 | -9675927 | 41.59818 | 4.46087 | 1.199796 | 358.7408 | 1.05
298 | 1105079 | 15 | 4.62 | 0.55 | 0.3 | 0.065 | 0.005 | 1388 | 300 | 111 | 14.269 | 0 | 2.503 | 0 | 4.032 | 0 | 0.611 | 0 | 0 | 0 | 0 | 0 | 20996 | 0.058 | 0.122 | 0.015 | 0.018 | 1722 | 42.7 | 17.3 | 20.5 | 13.8 | 4.3 | 0 | 0 |  | 24.95292 | 4822.519 | 0.013 | 43863816 | 33.28426 | 3.265896 | 1.552228 | 355.3563 | 0.475
299 | 1105080 | 17 | 4.49 | 0.39 | 0.25 | 0.064 | 0.033 | 1388 | 301 | 111 | 12.278 | 0 | 2.499 | 1.063 | 3.975 | 0 | 0.629 | 0 | 0 | 0 | 0 | 0 | 18509 | 0.061 | 0.177 | 0.012 | 0.015 | 1675 | 39.9 | 13.9 | 25.1 | 11.6 | 6 | 0 | 0 |  | 24.95292 | 4822.519 | 0.013 | 43863816 | 76.44343 | 3.705036 | 1.619958 | 355.3563 | 0.475
300 | 1105088 | 11 | 4.94 | 0.54 | 0.26 | 0.059 | 0.005 | 1420 | 298 | 116 | 13.495 | 0 | 2.499 | 2.002 | 4.02 | 0 | 0.611 | 0 | 0 | 0 | 0 | 0 | 20408 | 0.045 | 0.094 | 0.008 | 0.014 | 1647 | 42.5 | 13.4 | 25.3 | 13 | 3.9 | 0 | 0 |  | 31.27418 | 2933.65 | 0.013 | -10000000 | 41.72264 | 4.141791 | 1.304795 | 368.6479 | 0.6875
301 | 1105091 | 7 | 4.66 | 0.42 | 0.32 | 0.07 | 0.018 | 1372 | 310 | 102 | 11.522 | 0 | 2.529 | 0 | 3.995 | 0 | 0 | 0 | 0 | 0 | 0 | 0 | 20768 | 0.052 | 0.096 | 0.012 | 0.021 | 1673 | 36.2 | 13.9 | 26.1 | 14.9 | 4.6 | 0 | 0 |  | 25.72786 | 4250.95 | 0.013 | 18613034 | 25.6891 | 3.676259 | 1.763405 | 369.838 | 0.5000001
302 | 1105095 | 16 | 4.88 | 0.47 | 0.27 | 0.059 | 0.01 | 1401 | 300 | 113 | 13.986 | 0 | 2.506 | 1.978 | 3.974 | 0 | 0.344 | 0 | 0 | 0 | 0 | 0 | 21082 | 0.037 | 0.056 | 0.014 | 0.03 | 1632 | 36.9 | 14.1 | 30.5 | 11.3 | 3.9 | 0 | 0 |  | 26.47443 | 3788.171875 | 0.013 | 39002696 | 19.20705 | 3.41844 | 1.29733 | 369.838 | 0.31875
303 | 1105099 | 19 | 4.83 | 0.48 | 0.27 | 0.058 | 0.005 | 1437 | 302 | 110 | 13.937 | 0 | 2.385 | 4.021 | 3.985 | 0 | 0 | 0 | 0 | 0 | 0 | 0 | 21549 | 0.04 | 0.08 | 0.008 | 0.02 | 1706 | 35.2 | 10.8 | 34.9 | 11.9 | 3.7 | 0 | 0 |  | 35.43324 | 3804.745 | 0.013 | -4731545.5 | 40.68997 | 4.361111 | 1.130996 | 366.3923 | 0.5562501
304 | 1105079 | 15 | 4.62 | 0.55 | 0.3 | 0.065 | 0.005 | 1388 | 300 | 111 | 14.269 | 0 | 2.503 | 0 | 4.032 | 0 | 0.611 | 0 | 0 | 0 | 0 | 0 | 20996 | 0.058 | 0.122 | 0.015 | 0.018 | 1722 | 42.7 | 17.3 | 20.5 | 13.8 | 4.3 | 0 | 0 |  | 25.56706 | 4789.712 | 0.013 | 5947144.5 | 35.25925 | 3.265896 | 1.503913 | 366.3851 | 0.5000001
305 | 1105080 | 17 | 4.49 | 0.39 | 0.25 | 0.064 | 0.033 | 1388 | 301 | 111 | 12.278 | 0 | 2.499 | 1.063 | 3.975 | 0 | 0.629 | 0 | 0 | 0 | 0 | 0 | 18509 | 0.061 | 0.177 | 0.012 | 0.015 | 1675 | 39.9 | 13.9 | 25.1 | 11.6 | 6 | 0 | 0 |  | 25.56706 | 2747.43 | 0.013 | -8879242 | 80.72292 | 3.705036 | 1.584885 | 346.9815 | 0.4375
306 | 1105088 | 11 | 4.94 | 0.54 | 0.26 | 0.059 | 0.005 | 1420 | 298 | 116 | 13.495 | 0 | 2.499 | 2.002 | 4.02 | 0 | 0.611 | 0 | 0 | 0 | 0 | 0 | 20408 | 0.045 | 0.094 | 0.008 | 0.014 | 1647 | 42.5 | 13.4 | 25.3 | 13 | 3.9 | 0 | 0 |  | 31.13061 | 2933.65 | 0.013 | -9608411 | 41.85501 | 4.141791 | 1.310965 | 368.3968 | 0.68125
307 | 1105091 | 7 | 4.66 | 0.42 | 0.32 | 0.07 | 0.018 | 1372 | 310 | 102 | 11.522 | 0 | 2.529 | 0 | 3.995 | 0 | 0 | 0 | 0 | 0 | 0 | 0 | 20768 | 0.052 | 0.096 | 0.012 | 0.021 | 1673 | 36.2 | 13.9 | 26.1 | 14.9 | 4.6 | 0 | 0 |  | 25.63697 | 4250.95 | 0.013 | 21502700 | 25.40712 | 3.676259 | 1.769835 | 369.6759 | 0.5000001
308 | 1105095 | 16 | 4.88 | 0.47 | 0.27 | 0.059 | 0.01 | 1401 | 300 | 113 | 13.986 | 0 | 2.506 | 1.978 | 3.974 | 0 | 0.344 | 0 | 0 | 0 | 0 | 0 | 21082 | 0.037 | 0.056 | 0.014 | 0.03 | 1632 | 36.9 | 14.1 | 30.5 | 11.3 | 3.9 | 0 | 0 |  | 25.63697 | 3854.053 | 0.013 | 41919364 | 19.56918 | 3.41844 | 1.333779 | 369.6759 | 0.2875
309 | 1105099 | 19 | 4.83 | 0.48 | 0.27 | 0.058 | 0.005 | 1437 | 302 | 110 | 13.937 | 0 | 2.385 | 4.021 | 3.985 | 0 | 0 | 0 | 0 | 0 | 0 | 0 | 21549 | 0.04 | 0.08 | 0.008 | 0.02 | 1706 | 35.2 | 10.8 | 34.9 | 11.9 | 3.7 | 0 | 0 |  | 35.52873 | 3804.745 | 0.013 | -6691743.5 | 40.60468 | 4.361111 | 1.128904 | 367.3798 | 0.5625001